## 说明
说明
方案D §9.2 全文表样（5 篇，2026-10-18）。数据结构按方案D §8 试点数据结构 v0.1。
三层不增强：比较页只写观察；策略页写作者解释；判定页、组合假设页写分析者的新假设。
单元格里的【未报告】= 已查阅正文和 SI 都没写；【待核查】= 需要人再看；【不适用】。
"原句"由代码到 PDF 转出的文本里逐字核对（允许空白、断字、连字差异）。显示：✅ 找到 ｜🧮 计算/模拟值 ｜🔶 需人看（读图、待核查、跨论文、取值点不可比等）｜❌ 原文未找到。
"实验条件组合"由代码从测试页汇总，列出实际测过的条件，不当作连续有效范围。
要你定的字段问题见最后一页 Z1–Z9。

## 论文
论文 | 组 | DOI | 简述
F1 | 固态锂硫 | 10.1038/s41563-025-02238-2 | Yu, Nazar 2025 Nat. Mater.：调宿主结构抑制硫银锗矿氧化
F2 | 固态锂硫 | 10.1002/adfm.202010620 | Ohno, Zeier 2021 Adv. Funct. Mater.：复合正极中电解质降解与载流子传输
F3 | 液态锂硫 | 10.1016/j.est.2024.111585 | Grace, Martha 2024 J. Energy Storage：3D 碳纤维 + FeS2/RGO 催化正极
F4 | 非硫固态 | 10.1021/acs.chemmater.0c01825 | Walther, Janek 2020 Chem. Mater.：碳添加剂对硫代磷酸盐正极分解路径的影响
F5 | 非硫固态 | 10.1021/acs.chemmater.0c04454 | Randau, Janek 2021 Chem. Mater.：碳添加剂微结构与氧化铝包覆碳微丝（候补，替下载失败的 Elsevier 那篇）

## 样品
样品号 | 论文 | 文中样品名 | 样品类型 | 实验配置 | 正极组成（比例基准） | 电解质（隔膜层） | 负极 | 施加的策略 | 加工 | 尺寸 | 未报告或待核查 | 文件 | 页码 | 图表 | 原句 | 核验状态 | 显示 | 复核 ✍
F1-S1 | F1 | VC–S + LPS | 装配的电池 | 全电池（Li–In 对电极） | VC–S（含 S 40 wt%）: LPS = 50:50（质量比） | LPS | Li–In 合金 | 无（Vulcan 碳宿主，基线） | 宿主与硫 155 °C 熔融 18 h；正极复合物手磨 | 10 mm 模具 | 装配压力只在 Methods 对 CNG 电池写明，是否同样用于 VC/NG 电池【待核查】 | 正文 | 2 | Fig. 2a | or NG–S (40 wt% S) were mixed with | 程序核验通过（空白/字符规范化后） | 🔶
F1-S2 | F1 | VC–S + LPSCl1.5 | 装配的电池 | 全电池（Li–In 对电极） | VC–S（含 S 40 wt%）: LPSCl1.5 = 50:50 | LPSCl1.5（Li5.5PS4.5Cl1.5） | Li–In 合金 | F1-ST2（LPSCl1.5 替代 LPS） | 同 F1-S1 | 10 mm 模具 | 同 F1-S1 | 正文 | 2 | Fig. 2a | or NG–S (40 wt% S) were mixed with | 程序核验通过（空白/字符规范化后） | 🔶
F1-S3 | F1 | NG–S + LPSCl1.5（40% S） | 装配的电池 | 全电池 | NG–S（含 S 40 wt%，N 3.1 at.%）: LPSCl1.5 = 50:50 | LPSCl1.5 | Li–In 合金 | 无（N 掺杂石墨烯宿主，中间对照） | 同 F1-S1 | 10 mm 模具 | 同 F1-S1 | 正文 | 2 | Fig. 2c | or NG–S (40 wt% S) were mixed with | 程序核验通过（空白/字符规范化后） | 🔶
F1-S4 | F1 | CNG–S + LPSCl1.5（40% S） | 装配的电池 | 全电池 | CNG–S（含 S 40 wt%，N 15 at.%）: LPSCl1.5 = 50:50 | LPSCl1.5 | Li–In 合金 | F1-ST1（CNG 宿主） | CNG：双氰胺 + 氧化石墨烯 550 °C 退火后刻蚀；与硫 155 °C 熔融 18 h | 10 mm 模具 |  | 正文 | 10 | Methods | heated at 155 °C for 18 h to form CNG–S | 程序核验通过（空白/字符规范化后） | ✅
F1-S5 | F1 | CNG–S + LPSCl1.5（70% S） | 装配的电池 | 全电池 | CNG–S（含 S 70 wt%）: LPSCl1.5 = 1:1 | LPSCl1.5（70 mg） | Li–In 合金 | F1-ST1 | 手磨；隔膜 2 t 1 min，正极 3 t 5 min，负极 1 t；螺丝扭矩 10.7 N m | 10 mm 模具 | 运行压力换算成 MPa 未写明（扭矩 10.7 N m） | 正文 | 10 | Methods | CNG–S (or NG–S; S content, 70%) and Li5.5PS4.5Cl1.5 at a mass ratio of | 程序核验通过 | 🔶
F1-S6 | F1 | NG–S + LPSCl1.5（70% S） | 装配的电池 | 全电池 | NG–S（含 S 70 wt%）: LPSCl1.5 = 1:1 | LPSCl1.5 | Li–In 合金 | 无（对照） | 同 F1-S5 | 10 mm 模具 | 同 F1-S5 | 正文 | 10 | Methods | CNG–S (or NG–S; S content, 70%) and Li5.5PS4.5Cl1.5 at a mass ratio of | 程序核验通过 | 🔶
F1-S7 | F1 | VC/S/LPSCl1.5（截止电压对比用） | 装配的电池 | 全电池 | VC/S : LPSCl1.5，硫含量【未报告】 | LPSCl1.5 | Li–In 合金 | 无 | 【未报告】 | 10 mm 模具 | SI 图注未写硫含量和载量 | SI | 27 | Supp. Fig. 25 | with different cutoff voltages (2.7 V and 3.1 V) at room temperature | 程序核验通过 | 🔶
F2-S1 | F2 | 球磨 Li6PS5Cl（不加碳） | 材料 | 材料测试 | — | Li6PS5Cl | — | 无 | 600 rpm 球磨 4 h（与 SE-C 相同条件） | — |  | SI | 3 | Experimental | at 600 rpm for four hours | 程序核验通过 | ✅
F2-S2 | F2 | SE-C 90:10 | 电极配方 | 半电池（In/InLi）；对称电池；离子阻塞/电子阻塞电池 | Li6PS5Cl : 碳黑 ECP600JD = 90:10（质量比） | Li6PS5Cl（80 mg，102 mg cm⁻²） | In/InLi（In 9 mm×100 μm + Li 6 mm×120 μm） | F2-ST1（导电碳，10 wt%） | 球磨 600 rpm 4 h；预压 380 MPa 3 min | 0.785 cm² |  | SI | 3 | Experimental | were obtained by ball-milling the SE and the conductive additive (ECP600JD, LION) | 程序核验通过 | ✅
F2-S3 | F2 | SE-C 80:20 | 电极配方 | 半电池 | Li6PS5Cl : 碳 = 80:20 | 同 F2-S2 | 同 F2-S2 | F2-ST1（20 wt%） | 同 F2-S2 | 0.785 cm² |  | SI | 3 | Experimental | were obtained by ball-milling the SE and the conductive additive (ECP600JD, LION) | 程序核验通过 | ✅
F2-S4 | F2 | SE-C 70:30 | 电极配方 | 半电池 | Li6PS5Cl : 碳 = 70:30 | 同 F2-S2 | 同 F2-S2 | F2-ST1（30 wt%） | 同 F2-S2 | 0.785 cm² |  | SI | 3 | Experimental | were obtained by ball-milling the SE and the conductive additive (ECP600JD, LION) | 程序核验通过 | ✅
F2-S5 | F2 | SE-C-S | 电极配方 | 全电池（In/InLi 负极） | SE : C : S = 3:1:2（质量比；先 S-C 混合，再与 SE 1:1 球磨） | Li6PS5Cl（80 mg） | In/InLi | F2-ST1；F2-ST2（截止电位） | 两步球磨，参数同 SE-C；预压 380 MPa | 0.785 cm² |  | SI | 3 | Experimental | resulting mass ratio is m(SE):m(C):m(S) = 3:1:2 | 程序核验通过 | ✅
F3-S1 | F3 | FRHS@CF | 电极 | 半电池（Li 金属对电极，液态电解液） | FRHS = S : FeS2-RGO : HSAC = 60:20:10（原文写法，三者相加为 90；TGA 归一后 S 67 wt%）；浆料 FRHS 90 % + PVDF 10 %，涂在碳纤维毡上 | 1 M LiTFSI + 0.1 M LiNO3 / DOL:DME（1:1 v/v），GF/D 隔膜；用量【未报告】 | Li 金属 | F3-ST1（FeS2-RGO）；F3-ST2（3D 碳纤维毡） | FeS2-RGO 水热 150 °C 12 h；熔融扩散 150 °C 6 h；70 °C 真空干燥；辊压 | 12 mm 极片 | 电解液用量（E/S）【未报告】；比例写法相加不为 100%【待核查】 | 正文 | 2 | 2.2 节 | 20 % FeS2- RGO, and 10 % HSAC are ground | 程序核验通过 | 🔶
F3-S2 | F3 | RGO-S@CF（对照） | 电极 | 半电池 | 【未报告】（SI 只写硫载量 2.5 mg cm⁻²） | 同 F3-S1 | Li 金属 | F3-ST2（无 FeS2） | 【未报告】 | 12 mm | 对照的组成和制备未写明 | SI |  | Fig. S6 | Cyclic stability plot of RGO-S@CF electrode at 500 mA g-1 | 程序核验通过 | 🔶
F3-S3 | F3 | HSAC-S@CF（作者前作） | 电极 | 半电池 | 高比表面积碳–硫复合物，涂在碳纤维毡上（详见 Grace 2023, J. Alloys Compd.） | 【不适用】（另一篇论文） | Li 金属 | F3-ST2 | 见前作 | — | 跨论文对照 | SI |  | Fig. S4 | The free-standing HSAC-S@CF cathode delivers an enhanced initial discharge capacity of 1100 mAh g-1 | 程序核验通过 | 🔶
F4-S1 | F4 | NCM622/β-Li3PS4（无 VGCF） | 装配的电池 | 全电池（Li 金属负极） | NCM622 : β-Li3PS4 = 70:30（质量比；体积比 47:53） | β-Li3PS4（60 mg） | Li 金属 120 μm + Cu 箔 | 无（参比） | 手磨 15 min；380 MPa 3 min；外框约 50 MPa | 10 mm |  | 正文 | 2 | Experimental | The mass ratio was 70:30 (volume ratio 47:53) | 程序核验通过（空白/字符规范化后） | ✅
F4-S2 | F4 | 3 wt % VGCF | 装配的电池 | 全电池 | 100 mg NCM622/β-Li3PS4（70:30）+ 3.0 mg VGCF（占总质量 2.9 wt%；外加，不替代其他组分） | β-Li3PS4 | Li 金属 | F4-ST1（VGCF 2.9 wt%） | 同 F4-S1 | 10 mm |  | 正文 | 2 | Experimental | VGCF (corresponding to a mass ratio of 2.9 wt %) | 程序核验通过 | ✅
F4-S3 | F4 | 3.8 wt % VGCF | 装配的电池 | 全电池 | 同上，VGCF 3.8 wt%（计算基准同 F4-S2，原文未重述） | β-Li3PS4 | Li 金属 | F4-ST1（3.8 wt%） | 同 F4-S1 | 10 mm | 基准【待核查】 | 正文 | 5 | Fig. S2 | slightly higher VGCF fraction (3.8 wt %) | 程序核验通过 | 🔶
F4-S4 | F4 | VGCF/β-Li3PS4（无 NCM） | 电极配方 | CV 电池 | VGCF : β-Li3PS4 比例同 F4-S2 中二者之比 | β-Li3PS4 | 【待核查】（正文只说"类似 Dewald 等"，细节在 SI） | F4-ST1 | 【待核查】 | 10 mm | 对电极与电位范围在 SI | 正文 | 6 | Results | The VGCF/SE ratio of the composite is | 程序核验通过 | 🔶
F5-S1 | F5 | 无碳参比 | 装配的电池 | 全电池（Li 金属负极） | NCM622 : β-Li3PS4 = 70:30 | β-Li3PS4（60 mg） | Li 金属 120 μm + Cu 箔 | 无 | 手磨 15 min；380 MPa 3 min；外框约 50 MPa | 10 mm |  | 正文 | 2 | Experimental | The reference composite consists only of dried NCM and LPS with a | 程序核验通过（空白/字符规范化后） | ✅
F5-S2 | F5 | VGCF（未包覆） | 装配的电池 | 全电池 | 100 mg NCM/LPS + 3 mg 碳（占总质量 2.9 wt%） | β-Li3PS4 | Li 金属 | F5-ST1（VGCF 选型） | 同 F5-S1 | 10 mm |  | 正文 | 2 | Experimental | resulting in a carbon content of 2.9 wt % in the cathode | 程序核验通过 | ✅
F5-S3 | F5 | Super C65 | 装配的电池 | 全电池 | 同 F5-S2，碳换成 Super C65（62 m² g⁻¹，颗粒状） | β-Li3PS4 | Li 金属 | F5-ST1（对照碳） | 同 F5-S1 | 10 mm |  | 正文 | 2 | Experimental | resulting in a carbon content of 2.9 wt % in the cathode | 程序核验通过 | ✅
F5-S4 | F5 | CNT NC7000 | 装配的电池 | 全电池 | 同 F5-S2，碳换成 CNT（300 m² g⁻¹，纤维状） | β-Li3PS4 | Li 金属 | F5-ST1（对照碳） | 同 F5-S1 | 10 mm |  | 正文 | 2 | Experimental | resulting in a carbon content of 2.9 wt % in the cathode | 程序核验通过 | ✅
F5-S5 | F5 | Ketjenblack EC600JD | 装配的电池 | 全电池 | 同 F5-S2，碳换成 KBC（1270 m² g⁻¹，颗粒状） | β-Li3PS4 | Li 金属 | F5-ST1（对照碳） | 同 F5-S1 | 10 mm |  | 正文 | 2 | Experimental | resulting in a carbon content of 2.9 wt % in the cathode | 程序核验通过 | ✅
F5-S6 | F5 | AlxOy 包覆 VGCF | 装配的电池 | 全电池 | 同 F5-S2，VGCF 先经 ALD 包覆 AlxOy（20 循环，2–3 nm） | β-Li3PS4 | Li 金属 | F5-ST2（绝缘包覆导电碳） | ALD：120 °C，TMA/H2O；其余同 F5-S1 | 10 mm | 包覆后 VGCF 的质量是否按包覆前计【未报告】 | 正文 | 10 | Fig. 7 | prepared by 20 ALD cycles | 程序核验通过 | 🔶
F5-S7 | F5 | LPS/碳 CV 复合（VGCF、C65、CNT、KBC 各一） | 电极配方 | CV 电池（纯 In 对电极） | LPS : 碳，碳 9.1 wt%（与全电池中二者之比相同） | β-Li3PS4（30 mg） | In 箔 8 mm | — | 手磨 15 min；380 MPa 3 min | 10 mm | 表样阶段四种碳合为一行（正式抽取应拆成 4 行） | 正文 | 2 | Experimental | The conductive carbon content was 9.1 wt % | 程序核验通过 | 🔶

## 测试
测试号 | 论文 | 样品号 | 重复/电池编号 | 测试方法 | 本电池载量 | 运行压力 | 温度 | 电流程序 | 电位窗口 | 循环阶段/取值点 | 未报告或待核查 | 文件 | 页码 | 图表 | 原句 | 核验状态 | 显示 | 复核 ✍
F1-S1-E1 | F1 | F1-S1 | 【未报告】 | 恒流首圈 | 1.1 mg cm⁻²（S） | 50 MPa | 室温（原文写法） | C/20 | 1.4–3.1 V vs Li⁺/Li（Methods 通述） | 首圈 |  | 正文 | 2 | Fig. 2a | cycled at room temperature under a stack pressure | 程序核验通过 | ✅
F1-S2-E1 | F1 | F1-S2 | 【未报告】 | 恒流首圈 | 1.3 mg cm⁻²（S） | 50 MPa | 室温 | C/20 | 1.4–3.1 V vs Li⁺/Li | 首圈 |  | 正文 | 2 | Fig. 2a | cycled at room temperature under a stack pressure | 程序核验通过 | ✅
F1-S4-E1 | F1 | F1-S4 | 【未报告】 | 恒流 | 1.6 mg cm⁻²（S） | 50 MPa | 室温 | C/10 | 1.4–3.1 V vs Li⁺/Li | 首圈 |  | 正文 | 2 | Fig. 2b | cycled at room temperature under a stack pressure | 程序核验通过 | ✅
F1-S2-E2 | F1 | F1-S2 | 有重复（Supp. Fig. 23f，个数【未报告】） | 直接充电至 4.1 V（测电解质氧化） | 电解质约 4.5 mg cm⁻² | 50 MPa | 室温 | C/20 | 充至 4.1 V vs Li⁺/Li | 首次充电 |  | 正文 | 10 | Methods | The LPSCl1.5 electrolyte loading was | 程序核验通过 | ✅
F1-S3-E2 | F1 | F1-S3 | 同上 | 直接充电至 4.1 V | 电解质约 4.5 mg cm⁻² | 50 MPa | 室温 | C/20 | 充至 4.1 V | 首次充电 |  | 正文 | 10 | Methods | The LPSCl1.5 electrolyte loading was | 程序核验通过 | ✅
F1-S4-E2 | F1 | F1-S4 | 同上 | 直接充电至 4.1 V | 电解质约 4.5 mg cm⁻² | 50 MPa | 室温 | C/20 | 充至 4.1 V | 首次充电 |  | 正文 | 10 | Methods | The LPSCl1.5 electrolyte loading was | 程序核验通过 | ✅
F1-S2-E3 | F1 | F1-S2 | 【未报告】 | 充至 4.1 V 后 EIS + DRT | 同 E2 | 50 MPa | 室温 | — | 4.1 V | 充电后 |  | SI | 18 | Supp. Fig. 16 | upon charging | 程序核验通过 | ✅
F1-S4-E3 | F1 | F1-S4 | 【未报告】 | 充至 4.1 V 后 EIS + DRT | 同 E2 | 50 MPa | 室温 | — | 4.1 V | 充电后 |  | SI | 18 | Supp. Fig. 16 | upon charging | 程序核验通过 | ✅
F1-S2-E4 | F1 | F1-S2 | 多点平均（个数【未报告】） | 拆解后 TOF-SIMS（P2S7⁻ 碎片成像） | — | — | — | — | 充至 4.1 V 后拆解 | — |  | 正文 | 5 | Fig. 3g–j | multiple TOF-SIMS spectra in different areas on each sample were collected and | 程序核验通过 | ✅
F1-S4-E4 | F1 | F1-S4 | 多点平均 | 拆解后 TOF-SIMS | — | — | — | — | 充至 4.1 V 后拆解 | — |  | 正文 | 5 | Fig. 3g–j | multiple TOF-SIMS spectra in different areas on each sample were collected and | 程序核验通过 | ✅
F1-S5-E1 | F1 | F1-S5 | 3 个电池（cell 2、3 为重复） | 倍率 | 1.5 mg cm⁻² | 【待核查】（正文第 2 页通述 50 MPa） | 室温 | C/10、C/5、C/2、1C | 1.4–3.1 V | 各倍率 |  | SI | 25 | Fig. 4a–c / Supp. Fig. 23 | The average difference in capacity is within 10% | 程序核验通过 | 🔶
F1-S6-E1 | F1 | F1-S6 | 3 个电池 | 倍率 | 1.5 mg cm⁻² | 【待核查】 | 室温 | C/10–1C | 1.4–3.1 V | 各倍率 |  | SI | 25 | Fig. 4a–c / Supp. Fig. 23 | The average difference in capacity is within 10% | 程序核验通过 | 🔶
F1-S5-E2 | F1 | F1-S5 | 有一个重复（Supp. Fig. 23e） | 循环 | 1.7 mg cm⁻² | 【待核查】 | 室温 | C/10 | 1.4–3.1 V | 第 50 圈 |  | 正文 | 5 | Fig. 4d | 990 mAh g−1, indicating relatively stable behaviour | 程序核验通过（空白/字符规范化后） | 🔶
F1-S6-E2 | F1 | F1-S6 | 【未报告】 | 循环 | 1.6 mg cm⁻² | 【待核查】 | 室温 | C/10 | 1.4–3.1 V | 第 50 圈 |  | SI | 26 | Supp. Fig. 24 | a sulfur loading of 1.6 mg cm-2 | 程序核验通过 | 🔶
F1-S5-E3 | F1 | F1-S5 | 【未报告】 | 长循环 | 3.4 mg cm⁻² | 【待核查】 | 室温 | C/10 | 1.4–3.1 V | 235 圈 |  | 正文 | 5 | Fig. 4e | maintaining 92% retention over 235 cycles | 程序核验通过 | 🔶
F1-S5-E4 | F1 | F1-S5 | 【未报告】 | 高载量循环 | 7.6 mg cm⁻²；N/P 1.2 | 【待核查】 | 60 °C | C/20 | 1.4–3.1 V | 首圈、40 圈 |  | 正文 | 7 | Fig. 6c,d | The anode/cathode areal capacity ratio (N/P ratio) was | 程序核验通过 | 🔶
F1-S6-E3 | F1 | F1-S6 | 【未报告】 | 高载量循环 | 7.4 mg cm⁻² | 【待核查】 | 60 °C | C/20 | 1.4–3.1 V | 首圈 | N/P【未报告】 | SI | 30 | Supp. Fig. 28 | loading of 7.4 mg cm-2 | 程序核验通过 | 🔶
F1-S7-E1 | F1 | F1-S7 | 【未报告】 | 不同上截止电压循环（2.7 V、3.1 V） | 【未报告】 | 【待核查】 | 室温 | 【未报告】 | 上截止 2.7 或 3.1 V | 长循环 | 数值只在图中 | SI | 27 | Supp. Fig. 25 | with different cutoff voltages (2.7 V and 3.1 V) at room temperature | 程序核验通过 | 🔶
F2-S1-E1 | F2 | F2-S1 | 【未报告】 | 离子电导（EIS） | — | 【待核查】 | 【待核查】 | — | — | — |  | 正文 | 7 | Fig. S8 | This value corresponds to only 26% of the measured bulk | 程序核验通过 | 🔶
F2-S2-E1 | F2 | F2-S2 | 【未报告】 | 分步 CV（还原、氧化） | 15.3 mg cm⁻²（SE-C） | 约 50 MPa | 25 °C | 0.1 mV s⁻¹ | 0–3.5 V vs In/InLi（In/InLi = 0.62 V vs Li⁺/Li） | 逐步扩大反转电位 |  | SI | 4 | Fig. 2a,b | maintain a pressure at around 50 MPa | 程序核验通过 | ✅
F2-S2-E2 | F2 | F2-S2 | 【未报告】 | 恒流循环，五个电位区间 | 15.3 mg cm⁻² | 约 50 MPa | 25 °C | 446 μA（568 μA cm⁻²） | 1–1.8、1–2.4、1–2.7、1–3.0、0–2.7 V vs In/InLi | 多圈 |  | SI | 4 | Fig. 2c,d | with a constant current of 446 μA (568 μA cm-2) | 程序核验通过 | ✅
F2-S2-E3 | F2 | F2-S2 | 三种电池构型（厚度系列） | TLM 阻抗 + 直流极化 | 15.3 / 30.6 mg cm⁻² | 约 50 MPa | 25 °C | — | OCV | — |  | 正文 | 7 | Fig. 4c,d | measured to be (0.20 ± 0.02) mS cm−1 | 程序核验通过（空白/字符规范化后） | ✅
F2-S4-E1 | F2 | F2-S4 | 【未报告】 | TLM 阻抗（有效离子电导） | 【未报告】 | 约 50 MPa | 25 °C | — | OCV | — |  | 正文 | 7 | Fig. 5a | 3.3 × 10−2 mS cm−1 with 30 wt% of carbon | 程序核验通过 | ✅
F2-S2-E4 | F2 | F2-S2 | 【未报告】 | 首次充电容量（三种配比对比用） | 【未报告】 | 约 50 MPa | 25 °C | 【未报告】 | 【未报告】 | 首次充电 |  | 正文 | 8 | Fig. S9 | decreases from 327 to 160 mAh gSE−1 | 程序核验通过 | ✅
F2-S3-E1 | F2 | F2-S3 | 【未报告】 | 首次充电容量 | 【未报告】 | 约 50 MPa | 25 °C | 【未报告】 | 【未报告】 | 首次充电 |  | 正文 | 8 | Fig. S9 | decreases from 327 to 160 mAh gSE−1 | 程序核验通过 | ✅
F2-S4-E2 | F2 | F2-S4 | 【未报告】 | 首次充电容量 | 【未报告】 | 约 50 MPa | 25 °C | 【未报告】 | 【未报告】 | 首次充电 |  | 正文 | 8 | Fig. S9 | to 87 mAh gSE−1 with m(SE):m(C) = 70:30 | 程序核验通过 | ✅
F2-S2-E5 | F2 | F2-S2 | 两个对称电池 | 变温 Warburg 系数 → 活化能 | 15.3 / 30.6 mg cm⁻² | 约 50 MPa | −40 至 60 °C | — | OCV | — |  | 正文 | 8 | Fig. 5b | Similar Ea values for the ionic conductivity are observed | 程序核验通过 | ✅
F2-S5-E1 | F2 | F2-S5 | 【未报告】 | 变温 Warburg 系数 → 活化能 | 【未报告】 | 约 50 MPa | −40 至 60 °C | — | OCV | — |  | 正文 | 9 | Fig. 5b | shows a much higher Ea (0.52 eV) | 程序核验通过（空白/字符规范化后） | ✅
F2-S2-E6 | F2 | F2-S2 | 还原、氧化各一个电池 | 扫到目标电位后恒压 12 h，再测阻抗 | 15.3 mg cm⁻² | 约 50 MPa | 25 °C | 0.1 mV s⁻¹ 扫到目标电位 | 0–3.0 V vs In/InLi 逐点 | 每个目标电位 |  | 正文 | 9 | Fig. 6 | drastically changes from 40 to over 1500 | 程序核验通过（空白/字符规范化后） | ✅
F2-S5-E2 | F2 | F2-S5 | 另一批材料复现（Fig. S14） | 恒流循环，三个电位区间 | 10.2 mg cm⁻²（S 3.40 mg cm⁻²） | 约 50 MPa | 25 °C | 446 μA（568 μA cm⁻²，0.1 C） | 0–3.0、1–3.0、1–2.7 V vs In/InLi | 第 50、100 圈 |  | SI | 4 | Fig. 7 | corresponding to a sulfur loading of 2.67 mg (3.40 mg cm-2) | 程序核验通过 | ✅
F3-S1-E1 | F3 | F3-S1 | 【未报告】 | 恒流 | 2.5 mg cm⁻²（原文"活性物"，是否指硫【待核查】） | 【不适用】（扣式电池） | 【未报告】 | 100 mA g⁻¹ | 1.5–2.8 V | 前三圈 | 温度、电解液用量未报告 | 正文 | 4 | Fig. 4b | capacity of 1165, 1134, and 1074 mAh g−1 | 程序核验通过 | 🔶
F3-S1-E2 | F3 | F3-S1 | 【未报告】 | 长循环 | 2.5 mg cm⁻² | 【不适用】 | 【未报告】 | 500 mA g⁻¹ | 1.5–2.8 V | 首圈、第 25 圈、第 325 圈 |  | 正文 | 5 | Fig. 5c,d | at the end of 325 cycles (considering 25th cycle capacity) | 程序核验通过 | ✅
F3-S1-E3 | F3 | F3-S1 | 【未报告】 | 高载量循环 | 4 mg cm⁻² | 【不适用】 | 【未报告】 | 正文 400 mA g⁻¹；SI 图注 500 mA g⁻¹（不一致） | 1.5–2.8 V | 120 圈 | 电流正文与 SI 不一致 | 正文 | 5 | Fig. 6a | till 120 cycles at 400 mA g−1 | 程序核验通过 | 🔶
F3-S1-E4 | F3 | F3-S1 | 【未报告】 | EIS（第 1、200 圈） | 2.5 mg cm⁻² | 【不适用】 | 【未报告】 | — | — | 第 1、200 圈 |  | 正文 | 6 | Table 1 | and in the 200th cycle is | 程序核验通过 | ✅
F3-S1-E5 | F3 | F3-S1 | 【未报告】 | 自放电（满充后静置 170 h） | 【未报告】 | 【不适用】 | 25 °C | 【未报告】 | — | 静置前后 | 无对照电池 | 正文 | 5 | Fig. S8 | cell before and after the self-discharge are 1154 and 870 mAh g−1 | 程序核验通过 | 🔶
F3-S1-E6 | F3 | F3-S1 | 【未报告】 | Li2S6 溶液吸附目视 + UV-vis | — | — | 【未报告】 | — | — | 24 h | 无空白对照 | 正文 | 7 | Fig. S10 | Li2S6 solution from dark yellow color to pale yellow to colorless is | 程序核验通过 | 🔶
F3-S2-E1 | F3 | F3-S2 | 【未报告】 | 长循环 | 2.5 mg cm⁻² | 【不适用】 | 【未报告】 | 500 mA g⁻¹ | 【未报告】 | 首圈、第 130 圈 |  | 正文 | 5 | Fig. S6 | g−1 with 2.5 mg cm−2 loading of sulfur delivers an initial capacity of 504 | 程序核验通过 | ✅
F3-S3-E1 | F3 | F3-S3 | 【不适用】 | 恒流（作者前作数据） | 【未报告】 | 【不适用】 | 【未报告】 | 100 mA g⁻¹ | 【未报告】 | 首圈、第 100 圈 | 跨论文 | SI |  | Fig. S4 | The free-standing HSAC-S@CF cathode delivers an enhanced initial discharge capacity of 1100 mAh g-1 | 程序核验通过 | 🔶
F4-S1-E1 | F4 | F4-S1 | 有重复（容量范围 98–128，个数【未报告】） | 恒流循环 100 圈 | 8.9 mg cm⁻²（NCM） | 约 50 MPa | 25 °C | 0.1C；原文写"1.78 mA cm⁻²"（按载量算应约 0.178，疑笔误） | 2.6–4.3 V vs Li⁺/Li | 首圈、第 100 圈 | 电流密度数值存疑 | 正文 | 2 | Fig. 1 | 0.1C, corresponding to 1.78 mA cm−2 for cells with an active material | 程序核验通过 | 🔶
F4-S2-E1 | F4 | F4-S2 | 有重复（144–155） | 恒流循环 100 圈 | 8.9 mg cm⁻²（原文通述；含碳后应略低，F5 给 8.65） | 约 50 MPa | 25 °C | 0.1C（同上） | 2.6–4.3 V | 首圈、第 100 圈 | 同上 | 正文 | 4 | Fig. 1 | the specific capacity of discharge varied between 98 and 128 | 程序核验通过（空白/字符规范化后） | 🔶
F4-S3-E1 | F4 | F4-S3 | 【未报告】 | 首圈充放 | 【未报告】 | 约 50 MPa | 25 °C | 0.1C | 2.6–4.3 V | 首圈 |  | 正文 | 5 | Fig. S2 | the initial charge capacity is enhanced from 201 mAh g−1 (3 wt %) to 227 mAh | 程序核验通过（空白/字符规范化后） | ✅
F4-S1-E2 | F4 | F4-S1 | 【未报告】 | 100 圈后拆解 XPS（Ar⁺ 溅射清洁约 240 s） | — | — | — | — | 充电态拆解 | 第 100 圈后 |  | 正文 | 5 | Fig. 2 | the ASSBs were disassembled in | 程序核验通过 | ✅
F4-S2-E2 | F4 | F4-S2 | 【未报告】 | 100 圈后拆解 XPS | — | — | — | — | 充电态拆解 | 第 100 圈后 |  | 正文 | 5 | Fig. 2 | the ASSBs were disassembled in | 程序核验通过 | ✅
F4-S1-E3 | F4 | F4-S1 | 每样 5 个点 | 100 圈后 ToF-SIMS（表面） | — | — | — | — | 充电态拆解 | 第 100 圈后 |  | 正文 | 3 | Fig. 4 | We measured five mass spectra per sample in different areas | 程序核验通过（空白/字符规范化后） | ✅
F4-S2-E3 | F4 | F4-S2 | 每样 5 个点 | 100 圈后 ToF-SIMS（表面） | — | — | — | — | 充电态拆解 | 第 100 圈后 |  | 正文 | 3 | Fig. 4 | We measured five mass spectra per sample in different areas | 程序核验通过（空白/字符规范化后） | ✅
F4-S4-E1 | F4 | F4-S4 | 【未报告】 | CV 后 XPS | — | 【待核查】 | 【待核查】 | 【待核查】 | 【待核查】 | CV 前后 | 细节在 SI | 正文 | 6 | Fig. S5 | show a similar decomposition behavior compared to the composite | 程序核验通过（空白/字符规范化后） | 🔶
F5-S7-E1 | F5 | F5-S7 | 【未报告】 | CV + 5.5 V 后拆解 XPS | — | 约 50 MPa | 【待核查】 | 【待核查】 | 至 5.5 V vs In/InLi | 四圈后 |  | 正文 | 8 | Fig. 3–4 | Except for the CNTs, a systematic increase in | 程序核验通过 | 🔶
F5-S2-E1 | F5 | F5-S2 | 【未报告】 | 恒流首圈 + 循环 | 8.65 mg cm⁻² | 约 50 MPa | 25 °C | 0.1 C（图注 178 μA·m⁻²，正文 1.78 mA·cm⁻²，均疑笔误，应约 0.178 mA cm⁻²） | 2.6–4.3 V vs Li⁺/Li | 首圈、第 18 圈 | 电流密度两处写法均存疑 | 正文 | 8 | Fig. 5 | the capacity difference (30 mA h·g−1) | 程序核验通过（空白/字符规范化后） | 🔶
F5-S3-E1 | F5 | F5-S3 | 【未报告】 | 恒流首圈 + 循环 | 8.65 mg cm⁻² | 约 50 MPa | 25 °C | 0.1 C | 2.6–4.3 V | 首圈、第 18 圈 |  | 正文 | 8 | Fig. 5 | the capacity difference (30 mA h·g−1) | 程序核验通过（空白/字符规范化后） | ✅
F5-S1-E2 | F5 | F5-S1 | 【未报告】 | 循环 50 圈 + 首充后 EIS | 8.92 mg cm⁻² | 约 50 MPa | 25 °C | 0.1 C | 2.6–4.3 V | 第 50 圈；首充后 |  | 正文 | 10 | Fig. 8 | show comparable values (≈560 | 程序核验通过 | ✅
F5-S2-E2 | F5 | F5-S2 | 【未报告】 | 循环 50 圈 + 首充后 EIS | 8.65 mg cm⁻² | 约 50 MPa | 25 °C | 0.1 C | 2.6–4.3 V | 第 50 圈；首充后 |  | 正文 | 10 | Fig. 8 | has only 29% of its initial capacity left | 程序核验通过 | ✅
F5-S6-E2 | F5 | F5-S6 | 【未报告】 | 循环 50 圈 + 首充后 EIS | 【未报告】 | 约 50 MPa | 25 °C | 0.1 C | 2.6–4.3 V | 第 50 圈；首充后 |  | 正文 | 11 | Fig. 8 | reduces the drop in capacity, so that after 50 cycles 52% of the | 程序核验通过 | ✅
F5-S2-E3 | F5 | F5-S2 | — | 微结构分辨的电化学模拟（虚拟电极） | — | — | — | 0.1 C | — | 放电曲线 | 计算 | 正文 | 9 | Fig. 6a | which increases the capacity by ∼27% | 程序核验通过 | 🔶

## 比较
比较号 | 论文 | 样品测试号 | 对照测试号 | 对照来源 | 实际变化 | 单因素 | 测试条件核对 | 指标 | 样品值 | 对照值 | 单位 | 取值点 | 重复数 | 误差或不确定性 | 观察方向 | 目标意义 | 值来源 | 需人看的原因 | 文件 | 页码 | 图表 | 原句 | 核验状态 | 显示 | 复核 ✍
F1-C1 | F1 | F1-S2-E1 | F1-S1-E1 | 同篇 | 电解质 LPS → LPSCl1.5（宿主均为 VC） | 否 | 倍率 一致（C/20）；温度 一致；压力 一致；载量 明确不同（1.3 vs 1.1 mg cm⁻²） | 首圈放电容量 | 1,210 | 1,130 | mAh g⁻¹ | 首圈 | 【未报告】 | 【未报告】 | 增加 | 有利（容量更高） | 正文 |  | 正文 | 2 | Fig. 2a | 1,210 mAh g−1 versus 1,130 mAh g−1 | 程序核验通过（空白/字符规范化后） | ✅
F1-C2 | F1 | F1-S4-E1 | F1-S2-E1 | 同篇 | 宿主 VC → CNG | 否 | 倍率 明确不同（C/10 vs C/20）；载量 明确不同（1.6 vs 1.3） | 充电约 2.9 V 处的额外平台 | 未出现 | 出现 | — | 首次充电 | 【未报告】 | — | 定性变化 | 有利（作者把该平台归为电解质氧化） | 正文 | 对照与样品倍率不同 | 正文 | 2 | Fig. 2a,b | did not show an additional | 程序核验通过 | 🔶
F1-C3 | F1 | F1-S4-E2 | F1-S2-E2 | 同篇 | 宿主 VC → CNG（同时改变 N 含量 0→15 at.%、比表面积 260→450 m² g⁻¹、局部电子传输） | 否 | 倍率 一致；截止 一致（4.1 V）；电解质载量 一致（约 4.5 mg cm⁻²） | 直接充电至 4.1 V 的电解质氧化容量 | 约 46 | 277 | mAh g⁻¹（按电解质质量） | 首次充电至 4.1 V | 有重复（个数【未报告】） | 【未报告】 | 减少 | 有利（电解质分解少） | 正文 |  | 正文 | 2 | Fig. 2c | showed a capacity of only ~46 mAh g−1 | 程序核验通过（空白/字符规范化后） | ✅
F1-C4 | F1 | F1-S3-E2 | F1-S2-E2 | 同篇 | 宿主 VC → NG（N 3.1 at.%） | 否 | 同 F1-C3 | 直接充电至 4.1 V 的电解质氧化容量 | 200 | 277 | mAh g⁻¹（按电解质质量） | 首次充电至 4.1 V | 同上 | 【未报告】 | 减少 | 有利 | 正文 |  | 正文 | 2 | Fig. 2c | (200 mAh g−1) | 程序核验通过（空白/字符规范化后） | ✅
F1-C5 | F1 | F1-S4-E2 | F1-S2-E2 | 同篇 | 宿主 VC → CNG | 否 | 同 F1-C3 | dQ/dV 氧化峰 | 只剩一个宽而弱的峰 | 两步氧化（约 2.4 V、2.94 V） | — | 首次充电 | 同上 | — | 定性变化 | 有利 | 正文 |  | 正文 | 2 | Fig. 2d | absent for CNG, leaving only one | 程序核验通过 | ✅
F1-C6 | F1 | F1-S4-E4 | F1-S2-E4 | 同篇 | 宿主 VC → CNG | 否 | 一致（均充至 4.1 V 后拆解，同一表面分析条件） | TOF-SIMS P2S7⁻ 碎片（分解产物） | 未检出 | 明显 | — | 充至 4.1 V 后 | 每样多点平均 | 基质效应可能使强度略有偏差（作者说明） | 减少 | 有利 | 正文 |  | 正文 | 4 | Fig. 3g–j | whereas they are very evident in NG–S–LPSCl1.5 | 程序核验通过 | ✅
F1-C7 | F1 | F1-S4-E3 | F1-S2-E3 | 同篇 | 宿主 VC → CNG | 否 | 一致（同为充至 4.1 V 后测） | 电荷转移电阻（等效电路拟合） | 3.67×10⁵ | 1.27×10⁶ | Ω | 充至 4.1 V 后 | 【未报告】 | 【未报告】 | 减少 | 有利（作者解释为分解少） | SI |  | SI | 18 | Supp. Fig. 16 | 3.67x 105 Ω: vs. NG (9.87 x 105 Ω) and VC (1.27x 106 Ω) | 程序核验通过 | ✅
F1-C8 | F1 | F1-S5-E1 | F1-S6-E1 | 同篇 | 宿主 NG → CNG（硫 70%） | 否（宿主多项性质同时变） | 载量 一致（1.5）；倍率 一致；温度 一致 | 较高倍率下放电容量 | 1C 时 480 | 【未报告】（只说 CNG 高 2.5 倍） | mAh g⁻¹ | 各倍率 | 3 个电池，平均差 <10% | <10%（重复电池间） | 增加 | 有利 | 正文 | NG 的数值只在图中 | 正文 | 4 | Fig. 4c | a 2.5-fold higher capacity | 程序核验通过 | 🔶
F1-C9 | F1 | F1-S5-E2 | F1-S6-E2 | 同篇 | 宿主 NG → CNG | 否 | 倍率 一致（C/10）；载量 明确不同但接近（1.7 vs 1.6）；温度 一致 | 第 50 圈放电容量 | 990 | 480 | mAh g⁻¹ | 第 50 圈 | CNG 有一个重复 | 【未报告】 | 增加 | 有利 | 正文 |  | 正文 | 5 | Fig. 4d / Supp. Fig. 24 | a capacity of only 480 mAh g−1 remained | 程序核验通过（空白/字符规范化后） | ✅
F1-C10 | F1 | F1-S5-E4 | F1-S6-E3 | 同篇 | 宿主 NG → CNG（高载量，60 °C） | 否 | 温度 一致（60 °C）；倍率 一致；载量 明确不同但接近（7.6 vs 7.4） | 首圈面容量 | 11.3 | 4.1 | mAh cm⁻² | 首圈 | 【未报告】 | 【未报告】 | 增加 | 有利 | 正文 |  | 正文 | 7 | Fig. 6c / Supp. Fig. 28 | The NG–S cell exhibited an areal capacity of 4.1 mAh cm−2 | 程序核验通过（空白/字符规范化后） | ✅
F1-C11 | F1 | F1-S7-E1（上截止 2.7 V） | F1-S7-E1（上截止 3.1 V） | 同篇 | 上截止电压 3.1 → 2.7 V（同一 VC 配方） | 是 | 其余条件 无法判断（图注未写） | 长循环稳定性 | 仍很差 | 差 | — | 长循环 | 【未报告】 | — | 未检出明确变化 | 不利（降低截止电压救不回 VC 电池） | 正文 | 数值只在图中 | SI | 27 | Supp. Fig. 25 | performance of the VC cell at that cutoff voltage is very poor | 程序核验通过 | 🔶
F2-C1 | F2 | F2-S2-E3 | F2-S1-E1 | 同篇 | 加 10 wt% 碳（球磨条件相同） | 是 | 温度 无法判断（F2-S1 的测量温度在 SI）；其余 一致 | 有效离子电导 | 0.20 ± 0.02 | 0.76 | mS cm⁻¹ | OCV | 三种构型拟合 | ± 0.02 | 减少 | 存在权衡（离子通路变差；同时得到 1.9 mS cm⁻¹ 电子电导） | 正文 |  | 正文 | 7 | Fig. 4–5 | This value corresponds to only 26% of the measured bulk | 程序核验通过 | ✅
F2-C2 | F2 | F2-S4-E1 | F2-S1-E1 | 同篇 | 加 30 wt% 碳 | 是 | 同 F2-C1 | 有效离子电导 | 3.3×10⁻² | 0.76 | mS cm⁻¹ | OCV | 【未报告】 | 【未报告】 | 减少 | 不利 | 正文 |  | 正文 | 7 | Fig. 5a | 3.3 × 10−2 mS cm−1 with 30 wt% of carbon | 程序核验通过 | ✅
F2-C3 | F2 | F2-S3-E1 / F2-S4-E2 | F2-S2-E4 | 同篇 | 碳 10 → 20 → 30 wt% | 是 | 【待核查】（电流与窗口在 Fig. S9） | 首次充电容量（来自电解质分解） | 160（80:20）；87（70:30） | 327（90:10） | mAh gSE⁻¹ | 首次充电 | 【未报告】 | 【未报告】 | 减少 | 未知（作者推测部分电解质被离子隔离，"需进一步研究"） | 正文 | 方向与"碳越多界面越多"的直觉相反 | 正文 | 8 | Fig. S9 | decreases from 327 to 160 mAh gSE−1 | 程序核验通过 | 🔶
F2-C4 | F2 | F2-S5-E1 | F2-S2-E5 | 同篇 | 加入硫（同时电解质比例 90 → 50 wt%，并多一步球磨） | 否 | 温度范围 一致 | 离子传导活化能 | 0.52 | 0.41、0.43 | eV | — | 【未报告】 | 作者称在典型标准差内比较 | 增加 | 不利（离子传输更慢） | 正文 |  | 正文 | 9 | Fig. 5b | shows a much higher Ea (0.52 eV) | 程序核验通过（空白/字符规范化后） | ✅
F2-C5 | F2 | F2-S2-E6（2.4 V） | F2-S2-E6（初始） | 同篇 | 施加电位升至 2.4 V vs In/InLi 并保持 12 h | 是 | 一致（同一电池逐点） | 复合层离子电阻 Rion | >1500 | 40 | Ω | 2.4 V vs In/InLi | 1 个电池 | 【未报告】 | 增加 | 不利 | 正文 |  | 正文 | 10 | Fig. 6d | drastically changes from 40 to over 1500 | 程序核验通过（空白/字符规范化后） | ✅
F2-C6 | F2 | F2-S2-E2（1–3.0 V） | F2-S2-E2（1–1.8 V） | 同篇 | 上截止电位 1.8 → 3.0 V（SE-C，不含硫） | 是 | 其余 一致 | 可逆容量（电解质分解产物贡献） | 约 200 | 很少 | mAh gSE⁻¹ | 稳定循环段 | 【未报告】 | 【未报告】 | 增加 | 存在权衡（多出容量，但离子传输变差，见 F2-C5） | 正文 |  | 正文 | 3 | Fig. 2c | which increase from 150 to 200 mAh gSE−1 | 程序核验通过 | ✅
F2-C7 | F2 | F2-S5-E2（1–2.7 V） | F2-S5-E2（0–3.0 V、1–3.0 V） | 同篇 | 截止电位区间（同一 SE-C-S 配方） | 是 | 其余 一致 | 第 50 圈相对首圈放电的容量保持 | 106.9%（1350 mAh gS⁻¹，4.59 mAh cm⁻²） | 0–3.0 V 快速衰减；1–3.0 V 后期库仑效率低 | % | 第 50 圈 | 另一批材料复现（Fig. S14） | 【未报告】 | 增加 | 有利 | 正文 | 对照的数值只在图中 | 正文 | 12 | Fig. 7a | the capacity retention of 106.9% upon the 50th discharge | 程序核验通过（空白/字符规范化后） | 🔶
F3-C1 | F3 | F3-S1-E2 | F3-S2-E1 | 同篇 | 加 FeS2-RGO 和 HSAC（对照组成未报告） | 无法判断 | 电流 一致（500 mA g⁻¹）；载量 一致（2.5 mg cm⁻²）；温度 无法判断 | 首圈放电容量 | 740 | 504 | mAh g⁻¹ | 首圈 | 【未报告】 | 【未报告】 | 增加 | 有利 | 正文 | 对照组成不明 | 正文 | 5 | Fig. 5d / Fig. S6 | delivers an initial capacity of 504 | 程序核验通过 | 🔶
F3-C2 | F3 | F3-S1-E2 | F3-S2-E1 | 同篇 | 同 F3-C1 | 无法判断 | 取值点 明确不同（第 325 圈且以第 25 圈为基准 vs 第 130 圈，基准未写） | 容量保持率 | 73% | 65% | % | 见左 | 【未报告】 | 【未报告】 | 无法判断 | 未知（取值点和基准都不同，不能比） | 正文 | 取值点不可比 | 正文 | 5 | Fig. 5d / Fig. S6 | at the end of 325 cycles (considering 25th cycle capacity) | 程序核验通过 | 🔶
F3-C3 | F3 | F3-S1-E1 | F3-S3-E1 | 跨论文（作者前作） | 加 FeS2-RGO | 无法判断 | 电流 一致（100 mA g⁻¹）；其余 无法判断 | 首圈放电容量 | 1165 | 1100 | mAh g⁻¹ | 首圈 | 【未报告】 | 【未报告】 | 增加 | 未知（差约 6%，跨论文对照） | SI | 跨论文对照 | SI |  | Fig. S4 | The free-standing HSAC-S@CF cathode delivers an enhanced initial discharge capacity of 1100 mAh g-1 | 程序核验通过 | 🔶
F3-C4 | F3 | F3-S1-E4（第 200 圈） | F3-S1-E4（第 1 圈） | 同篇（同一电池前后） | 循环 200 圈 | 是 | 一致 | 电荷转移电阻 Rct | 8.23 | 3.4 | Ω cm² | 第 200 圈 vs 第 1 圈 | 1 个电池 | 【未报告】 | 增加 | 不利（作者解释为硫重分布、Li2S 积累） | 表格 |  | 正文 | 6 | Table 1 | and in the 200th cycle is | 程序核验通过 | ✅
F3-C5 | F3 | F3-S1-E5（静置后） | F3-S1-E5（静置前） | 同篇（同一电池前后） | 满充后静置 170 h | 是 | 一致 | 放电容量 | 870 | 1154 | mAh g⁻¹ | 静置前后 | 1 个电池 | 【未报告】 | 减少 | 未知（没有不含 FeS2 的对照电池，无法判断是否改善自放电） | 正文 | 缺对照 | 正文 | 5 | Fig. S8 | cell before and after the self-discharge are 1154 and 870 mAh g−1 | 程序核验通过 | 🔶
F4-C1 | F4 | F4-S2-E1 | F4-S1-E1 | 同篇 | 外加 VGCF 2.9 wt%（NCM:SE 不变） | 是 | 一致（0.1C、25 °C、50 MPa、2.6–4.3 V） | 首圈放电容量 | 144（重复范围 144–155） | 98（重复范围 98–128） | mAh g⁻¹ | 首圈 | 有重复（个数【未报告】） | 给出范围 | 增加 | 有利 | 正文 |  | 正文 | 4 | Fig. 1A | (between 144 and 155 mAh g−1) | 程序核验通过 | ✅
F4-C2 | F4 | F4-S2-E1 | F4-S1-E1 | 同篇 | 同 F4-C1 | 是 | 一致 | 放电容量随循环的交叉 | 第 62 圈后低于参比 | — | 圈 | 第 62 圈 | 【未报告】 | — | 定性变化 | 不利（初始优势不能保持） | 正文 |  | 正文 | 5 | Fig. 1B | After 62 cycles, the | 程序核验通过 | ✅
F4-C3 | F4 | F4-S2-E1 | F4-S1-E1 | 同篇 | 同 F4-C1 | 是 | 一致 | 平均库仑效率 | 98.9 | 99.5 | % | 100 圈平均 | 【未报告】 | 【未报告】 | 减少 | 不利 | 正文 |  | 正文 | 5 | Fig. 1B | mean Coulomb efficiency of only 98.9% | 程序核验通过（空白/字符规范化后） | ✅
F4-C4 | F4 | F4-S3-E1 | F4-S2-E1 | 同篇 | VGCF 2.9（"3"）→ 3.8 wt% | 是 | 一致 | 首次充电容量 | 227 | 201 | mAh g⁻¹ | 首次充电 | 【未报告】 | 【未报告】 | 增加 | 存在权衡（超过 NCM 常规容量的部分被作者归为分解产物贡献） | 正文 |  | 正文 | 5 | Fig. S2 | the initial charge capacity is enhanced from 201 mAh g−1 (3 wt %) to 227 mAh | 程序核验通过（空白/字符规范化后） | ✅
F4-C5 | F4 | F4-S2-E2 | F4-S1-E2 | 同篇 | 同 F4-C1 | 是 | 一致（同样溅射清洁） | XPS S 2p 中氧化物种（分解产物）占比 | 约 60% | 【读图，正文未给】 | % | 第 100 圈后 | 【未报告】 | 【未报告】 | 增加 | 不利 | 正文 | 对照数值只在图中 | 正文 | 5 | Fig. 2B | almost 60% of the total signal area can | 程序核验通过 | 🔶
F4-C6 | F4 | F4-S2-E3 | F4-S1-E3 | 同篇 | 同 F4-C1 | 是 | 一致 | ToF-SIMS 多硫化物碎片 | 增加更明显 | 增加 | — | 第 100 圈后 | 每样 5 个点 | — | 增加 | 不利 | 正文 |  | 正文 | 6 | Fig. 4 | but are more pronounced in the case with VGCF | 程序核验通过 | ✅
F4-C7 | F4 | F4-S4-E1（CV 后） | F4-S4-E1（CV 前） | 同篇 | 对 VGCF/SE（不含 NCM）施加电位扫描 | 是 | 一致 | XPS S 2p 分解信号 | 出现与复合正极相似的分解 | — | — | CV 前后 | 【未报告】 | — | 定性变化 | 不利（碳/电解质界面本身会分解） | 正文 |  | 正文 | 6 | Fig. S5 | show a similar decomposition behavior compared to the composite | 程序核验通过（空白/字符规范化后） | ✅
F5-C1 | F5 | F5-S7-E1（C65、CNT、KBC） | F5-S7-E1（VGCF） | 同篇 | 碳种类（比表面积 62/300/1270 vs 24 m² g⁻¹，形貌也不同） | 否 | 一致 | CV 与 XPS 中的分解程度 | 随比表面积增大（CNT 例外） | VGCF 最低 | — | CV 后 | 【未报告】 | CNT 电池峰电流波动大（作者说明） | 增加 | 不利 | 正文 |  | 正文 | 8 | Fig. 3–4 | Except for the CNTs, a systematic increase in | 程序核验通过 | ✅
F5-C2 | F5 | F5-S2-E1 | F5-S3-E1 | 同篇 | 碳 C65 → VGCF | 否（形貌和比表面积同时变） | 一致 | 前几圈放电容量差 | 高约 30 | — | mAh g⁻¹ | 前几圈；第 18 圈后相同 | 【未报告】 | 【未报告】 | 增加 | 有利（但第 18 圈后优势消失） | 正文 |  | 正文 | 8 | Fig. 5c | the capacity difference (30 mA h·g−1) | 程序核验通过（空白/字符规范化后） | ✅
F5-C3 | F5 | F5-S2-E2 | F5-S1-E2 | 同篇 | 外加未包覆 VGCF 2.9 wt% | 是 | 一致 | 第 50 圈容量保持（相对首圈） | 29% | 【读图】 | % | 第 50 圈 | 【未报告】 | 【未报告】 | 减少 | 不利 | 正文 | 对照数值只在图中 | 正文 | 10 | Fig. 8a | has only 29% of its initial capacity left | 程序核验通过 | 🔶
F5-C4 | F5 | F5-S6-E2 | F5-S2-E2 | 同篇 | VGCF 包覆 AlxOy（其余不变） | 是 | 一致 | 第 50 圈容量保持（相对首圈） | 52% | 29% | % | 第 50 圈 | 【未报告】 | 【未报告】 | 增加 | 有利 | 正文 |  | 正文 | 11 | Fig. 8a | reduces the drop in capacity, so that after 50 cycles 52% of the | 程序核验通过 | ✅
F5-C5 | F5 | F5-S6-E2 | F5-S1-E2 | 同篇 | 外加包覆 VGCF | 是 | 一致 | 第 50 圈放电容量（相对无碳） | 1.4 倍 | 1 | 倍 | 第 50 圈 | 【未报告】 | 【未报告】 | 增加 | 有利 | 正文 |  | 正文 | 11 | Fig. 8a | VGCF cell has 1.4 times | 程序核验通过 | ✅
F5-C6 | F5 | F5-S2-E2 | F5-S1-E2 / F5-S6-E2 | 同篇 | 未包覆 VGCF vs 无碳或包覆 VGCF | 是 | 一致（首充后测） | 电解质体相电阻 R_SE | 约 650 | 约 560（两者相当） | Ω | 首次充电后 | 【未报告】 | 【未报告】 | 增加 | 不利（作者解释为碳诱发电解质分解） | 正文 |  | 正文 | 11 | Fig. 8b | increased to about 650 | 程序核验通过 | ✅
F5-C7 | F5 | F5-S2-E2 | F5-S1-E2 / F5-S6-E2 | 同篇 | 同 F5-C6 | 是 | 一致 | NCM–LPS 电荷转移电阻 R_Ca | 约 93 | 约 74 | Ω | 首次充电后 | 【未报告】 | 【未报告】 | 增加 | 不利 | 正文 |  | 正文 | 11 | Fig. 8b | slightly increased (≈93 | 程序核验通过 | ✅
F5-C8 | F5 | F5-S2-E3 | 无碳虚拟电极 | 同篇（模拟） | 加 VGCF 3 wt%（虚拟电极） | 是 | — | 放电容量（模拟） | +约 27% | — | % | 0.1 C 放电 | — | — | 增加 | 有利 | 计算 | 模拟结果，不是实测 | 正文 | 9 | Fig. 6a | which increases the capacity by ∼27% | 程序核验通过 | 🧮

## 策略
策略号 | 论文 | 策略家族 | 具体实现 | 位置 | 针对的问题 | 声称作用 | 支持作用的比较 | 支持层次 | 实验条件组合（代码汇总） | 作用所需前提 | 前提提出者 | 前提的支持证据 | 代价或限制 | 代价证据 | 跨体系相关陈述 | 文件 | 页码 | 原句 | 核验状态 | 显示 | 复核 ✍
F1-ST1 | F1 | S08 宿主结构 + S10 极性位点 | 高含氮 C3N4/N 掺杂石墨烯复合宿主（CNG，N 15 at.%），载硫 40% 或 70%，与 LPSCl1.5 1:1 手磨 | 正极内部；宿主/电解质界面 | P06 电解质分解（硫银锗矿约 2.5 V 起氧化） | 抑制硫银锗矿氧化；提高倍率和循环 | F1-C2～C10 | 性能改善：对照实验支持。机制：部分支持（TOF-SIMS、XPS 与 Li–N 作用一致，作者自述"不能确证 Li–N 键"）；DFT 计算 | F1-S4-E1：室温｜50 MPa｜C/10｜1.4–3.1 V vs Li⁺/Li F1-S4-E2：室温｜50 MPa｜C/20｜充至 4.1 V F1-S4-E3：室温｜50 MPa｜—｜4.1 V F1-S4-E4：—｜—｜—｜充至 4.1 V 后拆解 F1-S5-E1：室温｜【待核查】（正文第 2 页通述 50 MPa）｜C/10、C/5、C/2、1C｜1.4–3.1 V F1-S5-E2：室温｜【待核查】｜C/10｜1.4–3.1 V F1-S5-E3：室温｜【待核查】｜C/10｜1.4–3.1 V F1-S5-E4：60 °C｜【待核查】｜C/20｜1.4–3.1 V | ①宿主吡啶 N 与电解质中 Li⁺ 强结合，抑制第一步 Li⁺ 脱出；②宽带隙 C3N4 限制界面局部电子传输，而整体电导（11.4 S cm⁻¹）仍够电池工作 | 作者 | ①计算（结合能 0.41 vs 0.27 eV Å⁻²）+ 光谱相关证据；改变过 N 含量（VC 0%、NG 3.1%、CNG 15% → 氧化容量 277、200、46），但宿主同时改变了比表面积和电导，有混杂。②计算（DOS） | 作者解释：电子传输若完全阻断电池不能工作，需要平衡；高载量首圈充电不能完全回收，作者推测"部分接触损失"；用 Li–In 负极，锂金属负极下的枝晶与稳定性未解决 | 未测试或未报告（平衡点、锂金属负极）；观察到首圈不可逆（原因为作者推测） | 作者陈述：N、O、F 极性基团在液态锂硫里用来结合多硫化物，本文"借用这些设计原则"，作用对象改为电解质中的 Li⁺ | 正文 | 1 | liquid-electrolyte Li–S batteries to bind lithium polysulfides. Using | 程序核验通过 | ✅
F1-ST2 | F1 | S01 换电解质 | 富氯硫银锗矿 Li5.5PS4.5Cl1.5 替代 Li3PS4 | 电解质本体；正极复合物 | P04 离子传输；降低游离 S²⁻ 比例 | 更高离子电导，略提高容量 | F1-C1 | 性能改善：对照实验支持（载量不同，有混杂） | F1-S2-E1：室温｜50 MPa｜C/20｜1.4–3.1 V vs Li⁺/Li F1-S2-E2：室温｜50 MPa｜C/20｜充至 4.1 V vs Li⁺/Li F1-S2-E3：室温｜50 MPa｜—｜4.1 V F1-S2-E4：—｜—｜—｜充至 4.1 V 后拆解 | 游离 S²⁻ 更少 → 更不易氧化 | 作者 | 作者解释（未单独验证） | 两种电解质都出现约 2.9 V 的氧化平台（F1-C1 同组图） | 观察到指定代价（仍被氧化） |  | 正文 | 2 | We utilized Cl-rich Li5.5PS4.5Cl1.5 AG to lower the fraction | 程序核验通过 | ✅
F2-ST1 | F2 | S16 复合正极配比 | 碳黑 ECP600JD（约 1400 m² g⁻¹）与 Li6PS5Cl 球磨，10–30 wt% | 正极内部 | P05 电子传导不足（硫、Li2S 绝缘） | 提供电子通路（10 wt% 时有效电子电导 1.9 mS cm⁻¹） | F2-C1 | 性能（电子电导实测） | F2-S2-E1：25 °C｜约 50 MPa｜0.1 mV s⁻¹｜0–3.5 V vs In/InLi（In/InLi = 0.62 V vs Li⁺/Li） F2-S2-E2：25 °C｜约 50 MPa｜446 μA（568 μA cm⁻²）｜1–1.8、1–2.4、1–2.7、1–3.0、0–2.7 V vs In/InLi F2-S2-E3：25 °C｜约 50 MPa｜—｜OCV F2-S4-E1：25 °C｜约 50 MPa｜—｜OCV F2-S2-E4：25 °C｜约 50 MPa｜【未报告】｜【未报告】 F2-S3-E1：25 °C｜约 50 MPa｜【未报告】｜【未报告】 F2-S4-E2：25 °C｜约 50 MPa｜【未报告】｜【未报告】 F2-S2-E5：−40 至 60 °C｜约 50 MPa｜—｜OCV F2-S5-E1：−40 至 60 °C｜约 50 MPa｜—｜OCV F2-S2-E6：25 °C｜约 50 MPa｜0.1 mV s⁻¹ 扫到目标电位｜0–3.0 V vs In/InLi 逐点 F2-S5-E2：25 °C｜约 50 MPa｜446 μA（568 μA cm⁻²，0.1 C）｜0–3.0、1–3.0、1–2.7 V vs In/InLi | 复合物中离子通路仍然连续 | 分析者（据作者数据） | 对照实验支持：改变碳含量后有效离子电导急剧下降（F2-C1、C2） | 有效离子电导下降；增大"反应体积"、促进电解质分解（作者解释 + 引文）；分解产物贡献可逆容量但使离子传输变差 | 观察到指定代价（F2-C1、C2、C5、C6） | 作者陈述：液态锂硫的 Bruggeman 指数通常 0.5–3，本文固态复合正极约 7，固态中离子传输对碳含量更敏感 | 正文 | 1 | S8 and Li2S induces intense electrolyte | 程序核验通过 | ✅
F2-ST2 | F2 | S14 运行条件 | 把截止电位限制在 1–2.7 V vs In/InLi（约 1.6–3.3 V vs Li⁺/Li） | 电池整体 | P06 电解质氧化/还原分解导致离子传输恶化 | 容量保持显著改善（第 50 圈 106.9%） | F2-C7 | 性能改善：对照实验支持（同一配方只改窗口，另一批材料复现） | F2-S5-E1：−40 至 60 °C｜约 50 MPa｜—｜OCV F2-S5-E2：25 °C｜约 50 MPa｜446 μA（568 μA cm⁻²，0.1 C）｜0–3.0、1–3.0、1–2.7 V vs In/InLi | 存在一个"离子电导不明显下降"的电位窗口，比"无法拉第电流"的窗口略宽 | 作者 | 对照实验支持：逐点施加电位后测离子电阻（F2-C5） | 降低上限会牺牲部分来自电解质分解的容量 | 观察到指定代价（F2-C6，容量来源的作者解释） |  | 正文 | 12 | By restricting the cycling potential between | 程序核验通过 | ✅
F2-ST3 | F2 | S16 / S13（作者建议，本文未实施） | 结构化正极、做"锂离子高速通道"、减小迂曲度；选不易因加工失去电导、或分解为离子导电相的电解质 | 正极内部 | P04 正极内离子传输慢 | 降低过电位 | — | 推测 | — | 缩短离子"行程"即可降低过电位 | 作者 | 推测 | — | 未测试或未报告 |  | 正文 | 10 | By structuring the cathode to implement fast | 程序核验通过 | ✅
F2-ST4 | F2 | S13 加工 | 高能球磨制复合正极 | 正极内部 | — | 得到充分混合的复合物 | — | — | — | — | — | — | 加入硫后离子传导活化能升高（0.52 vs 0.41 eV），作者推测球磨形成氧化态非晶硫代磷酸盐 | 观察到指定代价（F2-C4）；原因为推测 |  | 正文 | 9 | high-energy milling might be detrimental | 程序核验通过 | ✅
F3-ST1 | F3 | S09 催化 + S10 极性吸附 | FeS2 纳米球（约 50 nm）修饰还原氧化石墨烯（FeS2:RGO = 40:60），与 HSAC、硫熔融复合 | 正极内部 | P10 多硫化物穿梭；P11 转化动力学；P05 电子传导 | 化学吸附多硫化物、催化转化、提高电导、缓冲体积变化 | F3-C1、F3-C3 | 性能：弱（对照组成不明；另一对照来自前作）。机制：作者解释（"Fe 与硫物种之间的键不断断裂又重建"无直接证据，属推测）；吸附实验无空白对照 | F3-S1-E1：【未报告】｜【不适用】（扣式电池）｜100 mA g⁻¹｜1.5–2.8 V F3-S1-E2：【未报告】｜【不适用】｜500 mA g⁻¹｜1.5–2.8 V F3-S1-E3：【未报告】｜【不适用】｜正文 400 mA g⁻¹；SI 图注 500 mA g⁻¹（不一致）｜1.5–2.8 V F3-S1-E4：【未报告】｜【不适用】｜—｜— F3-S1-E5：25 °C｜【不适用】｜【未报告】｜— F3-S1-E6：【未报告】｜—｜—｜— | 多硫化物溶于液态电解液，并能扩散到 FeS2 表面被吸附、转化 | 分析者（据作者描述） | 作者解释 | 未报告 | 未测试或未报告 | FeS2 约 1.5 V 发生锂化（作者引文） | 正文 | 2 | lithiation potential [6,25]. Since FeS2 is semi-conductive | 程序核验通过 | ✅
F3-ST2 | F3 | S08 导电骨架 | 3D 碳纤维毡集流体替代铝箔 | 正极内部 | P12 体积变化；P13 传输路径 | 容纳体积膨胀、让电解液充分进入、缩短传输路径 | —（没有同配方铝箔对照） | 作者解释 | F3-S1-E1：【未报告】｜【不适用】（扣式电池）｜100 mA g⁻¹｜1.5–2.8 V F3-S1-E2：【未报告】｜【不适用】｜500 mA g⁻¹｜1.5–2.8 V F3-S1-E3：【未报告】｜【不适用】｜正文 400 mA g⁻¹；SI 图注 500 mA g⁻¹（不一致）｜1.5–2.8 V F3-S1-E4：【未报告】｜【不适用】｜—｜— F3-S1-E5：25 °C｜【不适用】｜【未报告】｜— F3-S1-E6：【未报告】｜—｜—｜— F3-S2-E1：【未报告】｜【不适用】｜500 mA g⁻¹｜【未报告】 F3-S3-E1：【未报告】｜【不适用】｜100 mA g⁻¹｜【未报告】 | 液态电解液能充分浸润 3D 骨架 | 作者 | 作者解释 | 未报告 | 未测试或未报告 |  | 正文 | 2 | providing enough electrolytes into its matrix | 程序核验通过 | ✅
F4-ST1 | F4 | S16 复合正极导电添加剂 | VGCF（24 m² g⁻¹，直径 100 nm）2.9 wt%，外加到 NCM622/β-Li3PS4 70:30 | 正极内部 | P13 活性物利用率；P05 电子传导 | 更多 NCM 颗粒被电子连通，提高初始容量 | F4-C1 | 性能改善：对照实验支持。机制：作者解释（"更多颗粒被连通" + "分解产物贡献容量"，后者有 F4-C4 支持） | F4-S2-E1：25 °C｜约 50 MPa｜0.1C（同上）｜2.6–4.3 V F4-S3-E1：25 °C｜约 50 MPa｜0.1C｜2.6–4.3 V F4-S2-E2：—｜—｜—｜充电态拆解 F4-S2-E3：—｜—｜—｜充电态拆解 F4-S4-E1：【待核查】｜【待核查】｜【待核查】｜【待核查】 | 低比表面积可减少界面反应 | 作者（引文） | 本篇未改变比表面积（F5 做了） | 循环衰减加快、库仑效率降低、分解产物增多；碳/电解质界面本身会分解 | 观察到指定代价（F4-C2、C3、C5、C6、C7） | 作者陈述：导电剂从液态锂离子电池"直接搬到全固态电池并不简单" | 正文 | 2 | seems that a simple and direct transfer of conductive additives | 程序核验通过 | ✅
F5-ST1 | F5 | S16 导电添加剂选型 | 纤维状、低比表面积碳（VGCF）与 C65、CNT、KBC 比较，均 2.9 wt% | 正极内部 | P05 电子渗流；P06 碳诱发电解质分解 | 形成电子渗流网络、分解最少 | F5-C1、F5-C2、F5-C8 | 性能：对照实验支持（碳种类同时改变形貌和比表面积，有混杂）；渗流：计算（模拟） | F5-S2-E1：25 °C｜约 50 MPa｜0.1 C（图注 178 μA·m⁻²，正文 1.78 mA·cm⁻²，均疑笔误，应约 0.178 mA cm⁻²）｜2.6–4.3 V vs Li⁺/Li F5-S3-E1：25 °C｜约 50 MPa｜0.1 C｜2.6–4.3 V F5-S2-E2：25 °C｜约 50 MPa｜0.1 C｜2.6–4.3 V F5-S2-E3：—｜—｜0.1 C｜— | ①纤维状碳才能在 3 wt% 左右形成渗流网络；②比表面积越小，分解位点越少 | 作者 | ①计算（微结构模拟）+ 改变过 VGCF 含量（Fig. 5d，有阈值）②对照实验支持（有形貌混杂） | 未包覆 VGCF 仍使循环衰减快于无碳 | 观察到指定代价（F5-C3） |  | 正文 | 1 | Except for the CNTs, a systematic increase in | 程序核验通过 | ✅
F5-ST2 | F5 | S05 包覆（改造型） | ALD 在 VGCF 上包覆 AlxOy（20 循环，2–3 nm，像"两端裸露的绝缘护套导线"） | 正极内部；碳/电解质界面 | P06 碳诱发电解质分解 | 抑制碳/电解质界面分解，减缓衰减，同时不降低初始性能 | F5-C4～C7 | 性能改善：对照实验支持（单因素）。机制：阻抗与"分解减少"一致；包覆后仍有电子接触属推测 | F5-S6-E2：25 °C｜约 50 MPa｜0.1 C｜2.6–4.3 V | ①碳/电解质界面的电位降是分解的主要驱动力；②包覆要薄、能挡住电子隧穿，但纤维端头和压制时破裂处仍保持电子接触；③只适用于纤维状碳，颗粒碳包覆后会被隔离 | 作者 | ①推测（作者"假设"）②推测（手磨和 380 MPa 压制可能使包覆局部破裂）③推测 | 初始性能没有下降（观察） | 在指定测试条件和检测范围内未检出（初始容量；50 圈以内） | 作者建议的替代包覆材料：SiO2、ZrO2、TiO2、SnO2、MgO | 正文 | 10 | the potential drop at the carbon/SE interface is the main | 程序核验通过 | ✅

## 判定
判定号 | 策略号 | 来源组 | 目标配置 | 比较级别 | 类比依据与差异 | 前提逐项核对 | 固态锂硫应用情况 | 稳定性说明 | 代价证据 | 判定 | 待检验的问题 | 依据（比较号） | 复核 ✍
J01 | F4-ST1、F5-ST1（导电碳添加剂） | 非硫固态 | 硫/硫化物电解质（Li6PS5Cl 或 LPSCl1.5）/碳复合正极，Li–In 或 In/InLi 负极，室温，约 50 MPa，约 1.4–3.1 V vs Li⁺/Li | 一级（同为硫化物电解质复合正极里的碳/电解质界面） | 差异：NCM 工作在 2.6–4.3 V vs Li⁺/Li，硫正极约 1.4–3.1 V；硫和 Li2S 绝缘，硫正极必须加碳 | ①"碳提高活性物电子连通"：满足，且需求更强（F2、F1 陈述）。②"碳/电解质界面分解需要较高电位"：不满足——硫银锗矿约 2.5 V 起氧化，与硫正极充电区间重叠（F1 正文；F2 称氧化分解"不可避免"） | 已有应用（F1、F2 均用碳） | — | 观察到指定代价（F2-C1、C2、C5；F1-C3 中 VC 宿主电解质氧化容量 277 mAh g⁻¹） | 已有应用；碳的分解代价在固态锂硫中同样被观察到 | 问题不在"能不能用碳"，而在"怎样在保留电子通路的同时减少碳/电解质界面分解"，见 J02、H01 | F1-C3；F2-C1、C2、C5；F4-C2、C7；F5-C3
J02 | F5-ST2（ALD 绝缘包覆碳纤维） | 非硫固态 | 硫/Li6PS5Cl/VGCF 复合正极，其余同上 | 一级 | 差异：NCM 自身导电，电子到达颗粒即可；硫绝缘，转化反应依赖硫/碳/电解质三相接触，包覆碳表面可能同时切断硫的电子供应 | ①"界面电位降驱动分解"：满足（F2-C5、F1-C3 显示固态锂硫中同样分解）。②"端头和破裂处保持电子接触即可"：未知——对 NCM 成立，对需要大面积硫/碳接触的硫正极可能不成立（新假设）。③"包覆层在工作区间稳定、不与 Li2S/硫反应"：未知。旁证：F1 用宽带隙 C3N4 限制界面局部电子传输，硫仍能正常转化（固态锂硫内的一级类比，支持"限制界面电子传输"可行） | 待检索（本次只看了 5 篇，正式结论要按检索式查固态锂硫全库） | — | 未测试或未报告 | 改造候选（适用性未知） | 在硫/Li6PS5Cl/VGCF 复合正极中，ALD 氧化铝包覆 VGCF 后：电解质氧化分解是否减少（直接充电至 4.1 V 的电解质氧化容量、XPS/TOF-SIMS 分解产物）？同时硫利用率（首圈放电容量）是否因碳表面电子供应受阻而下降？ | F5-C4～C7；F1-C3、C6；F2-C5
J03 | F3-ST1（FeS2 极性催化宿主） | 液态锂硫 | 硫/硫化物电解质（Li6PS5Cl 或 LPSCl1.5）/碳复合正极，Li–In 或 In/InLi 负极，室温，约 50 MPa，约 1.4–3.1 V vs Li⁺/Li | 二级（功能类比：都是"促进硫转化"；接触的电解质不同：液态 vs 固态） | 差异：液态中多硫化物溶解并扩散到催化剂表面；硫化物全固态中硫↔Li2S 为固-固转化，没有可迁移的溶解多硫化物 | ①"多硫化物溶解并能到达 FeS2 表面"：不满足（F1 写明固态为固-固转化；F2 称固态电解质消除穿梭）。②"FeS2 半导体、导电"：在固态中导电表面会成为电解质氧化位点（F1、F2、F4、F5 一致）——新的潜在代价。③"FeS2 约 1.5 V 锂化"：在固态锂硫工作区间内，可能贡献自身容量，混淆"催化"效果 | 待检索（摘要层统计固态锂硫中提到催化/介体的约 88 篇，未逐篇核对是否用 FeS2） | — | 未测试或未报告 | 按原机制不适用；若改为"固-固转化催化"则适用性未知 | 在硫化物全固态正极中加入 FeS2 后若硫利用率提高，来自催化、额外电子通路、FeS2 自身锂化容量中的哪一个？需要"等量非催化导电添加剂"和"只含 FeS2 不含硫"两个对照 | F3-C1、C3；F1 正文；F2 正文
J04 | F3-ST2（3D 碳纤维毡集流体） | 液态锂硫 | 硫/硫化物电解质（Li6PS5Cl 或 LPSCl1.5）/碳复合正极，Li–In 或 In/InLi 负极，室温，约 50 MPa，约 1.4–3.1 V vs Li⁺/Li | 二级 | 差异：液态电解液自动浸润 3D 骨架；固态需要让电解质填满孔隙 | ①"电解液充分浸润 3D 骨架"：不满足（固态没有液体）。若改用液相加工把固态电解质渗进骨架，则前提可能恢复（未知） | 待检索 | — | 未测试或未报告 | 改造候选（适用性未知） | 用溶液法把硫化物电解质渗入碳纤维毡后，能否同时得到连续的离子通路和电子通路？碳纤维与电解质的大接触面是否加剧分解（见 J01）？ | F3（作者解释）；F2-C1
J05 | F1-ST1（CNG 极性宿主；设计原则来自液态锂硫） | 液态锂硫 → 已在固态锂硫实施 | 硫/LPSCl1.5/CNG（F1 本身） | 二级（功能被改造） | 液态中极性 N 位点用来吸附多硫化物；F1 改为结合电解质中的 Li⁺、限制界面电子传输 | 原前提（吸附溶解的多硫化物）不满足；改造后的新前提由 F1 的对照实验支持（性能层面），机制部分支持 | 已有应用（F1） | 循环稳定（235 圈保持 92%，1 个电池）；效果可重复（倍率测试 3 个电池差 <10%）；不同文献结论一致【未知】 | 未测试或未报告（锂金属负极下） | 已有应用（改造后复用） | 作为"改造成功"的实例保留，回溯验证时可用：改造前的液态锂硫原型最早何时出现，固态锂硫何时出现改造版 | F1-C3～C10

## 组合假设
假设号 | 策略甲 | 策略乙 | 目标配置 | 能否独立操控 | 假设内容 | 文献依据 | 实验组 | 指标 Y（方向、尺度） | 重复数 | 需要的机制表征 | 复核 ✍
H01 | 甲：提高导电碳含量（硫正极必需的电子通路；液态锂硫和固态锂硫都在用） | 乙：绝缘包覆导电碳纤维（F5-ST2，来自非硫固态） | 硫/Li6PS5Cl/VGCF 复合正极，In/InLi 负极，25 °C，约 50 MPa，1–2.7 V vs In/InLi | 能：碳含量和包覆有无可以分别改变 | 限制或互补都有可能：碳越多，碳/电解质界面越多、分解越多，包覆的收益可能随碳含量增大（互补）；但包覆也可能切断硫的电子供应，抵消碳的收益（限制） | F5-C4（NCM 体系中包覆有利）；F2-C1、C2、C5（固态锂硫中碳的离子传输和分解代价）；F1-C3、C9（固态锂硫中限制界面电子传输有利） | 基线：VGCF 低含量、未包覆；甲：VGCF 高含量、未包覆；乙：VGCF 低含量、包覆；甲+乙：VGCF 高含量、包覆（具体含量按实验室条件定，示意可取 5 与 15 wt%） | 主指标：第 50 圈放电容量（原值，越大越好）。辅助：直接充电至 4.1 V 的电解质氧化容量（越小越好）、首圈放电容量、TLM 有效离子/电子电导 | 每组至少 3 个电池 | XPS / TOF-SIMS 分解产物；TLM 有效电导；截面 SEM 看包覆完整性和硫/碳接触

## 字段问题
编号 | 要你定的字段问题 | 你的决定 ✍
Z1 信息状态放哪里 | 方案D 要求"每个数值都有信息状态"。表样里样品页和测试页有十多个条件列，逐列配状态会让表宽一倍。本表样改为：在单元格里直接写【未报告】【待核查】【不适用】，另加一列"未报告或待核查"汇总说明。这样行不行？
Z2 载量放哪一页 | 同一配方常用不同载量装多个电池（F1 从 1.1 到 7.6 mg cm⁻²）。表样把载量从样品页挪到了测试页（随电池走）。同意吗？
Z3 对照来源 | F3 的一个对照来自作者前一篇论文。表样在比较页加了"对照来源：同篇 / 跨论文"一列，跨论文对照一律标"需人看"。同意吗？
Z4 读图 | 不少对照值只在图里（F1-C8、F2-C7、F4-C5、F5-C3）。表样一律记【读图】、不取数。要不要读图取值？读图会多花时间，且精度有限（按你之前定的宽松标准）。
Z5 定性比较 | 很多比较是定性的（平台有/无、碎片强/弱）。表样允许样品值/对照值写文字，观察方向记"定性变化"。同意吗？
Z6 计算与模拟 | DFT、微结构模拟的结果（F1 结合能、F5 模拟容量 +27%）记在比较页，值来源标"计算"，不当实测。同意吗？
Z7 原文错误 | 发现 3 处疑似原文笔误或不一致：F4、F5 写 0.1C 对应"1.78 mA cm⁻²"（按载量算应约 0.178）；F5 图注写"178 μA·m⁻²"；F3 高载量测试电流正文 400、SI 图注 500 mA g⁻¹。表样照抄原文并标"需人看"，不替作者改。同意吗？
Z8 一行多样品 | F5-S7 把四种碳的 CV 样品合成了一行（表样阶段省事）。正式抽取要不要拆成 4 行？建议拆。
Z9 判定页的"待检索" | "固态锂硫里有没有用过"需要按检索式查全库，表样阶段只看了 5 篇，所以写"待检索"。正式做时用摘要层标注表 + 全文关键词检索来填。同意吗？