## 说明
说明
方案D 全文表样 v0.2（5 篇，2026-10-18）：按表结构 v0.2（试点计划.md §D3）回填 v0.1 的数据，并按优先级做证据复核。v0.1 文件保留不动。
主表只放值。例外（查阅后未报告、待核查、不适用、只在图中、读图、换算、模拟、冲突待核实，以及定位与行级原句不同的字段）记在"字段证据明细"。空白不等于未报告：空白字段要么在明细里有状态，要么在"结构验证"里列为"空白无状态"。
行级原句只支持"支持字段"列出的字段；方法部分的通用条件（温度、压力、电压窗口、装配）按论文记在"论文级通用条件"，一条原句覆盖适用范围内的多行。
测试页的电池号 = 同一配方、同一载量、同一装配方法的装配编号；载量按电池号只填一处，代码检查是否一致。
比较页：样品值、对照值只放数；"约""＞"放在限定列；定性结果写在"定性描述"。值性质分实验测量 / 由实测值换算 / 理论计算或模拟；取值方式分正文 / 表格 / 图注 / 读图。
原文异常按条编号（A1–A4），出现位置另记；不替作者改；冲突未解决前，相关条件不支持确定性的定量比较。
"结构验证"报表结构是否装得下；"证据复核"报 v0.1 的 45 行需人看（44 🔶 + 1 🧮）按优先级复核到哪一步。两者分开：结构验证通过不等于证据复核完成。
原句核验通过只说明原句能在 PDF 文本里找到，不说明组别、标签、数值归属、比较条件或机制解释正确。
第二轮（2026-10-18 晚）：定位缺口按优先级补——先补设计决策开发案例涉及的行（已补齐）；载量按电池号定位；阻抗测试的电位窗口记不适用。其余缺口列在“定位缺口”页，补完前对应行不标证据完整，不用于确定性比较。
“开发案例”“开发案例_证据”：以导电碳在固态锂硫硫正极中的取舍为例，演示 观察 → 作者解释 → 新假设 → 可区分实验 的方法链；不是研究结论，H01 不享有预设优先级。

## 结构验证
检查项 | 结果
行数 | 样品 29｜测试 63｜比较 44｜策略 11｜判定 5｜组合假设 1｜原文异常 4｜字段证据明细 272｜论文级通用条件 28
拆行（Z8 及同类） | F5-S7 → S7a–d；F5-S7-E1 → 4 行；F1-S7-E1 → E1/E2；F2-S2-E2 → E2a–e；F2-S5-E2 → E2a–c；F2-C3、F2-C7、F5-C6、F5-C7 → a/b；F5-C1 → a–c
行级原句核验（只说明原句能在来源中找到） | 程序核验通过 147
论文级通用条件原句核验 | 程序核验通过 28
字段明细中带原句的核验 | 不需核验 244；程序核验通过 26；读图，无原句 1；见行级原句 1
原文异常原句核验 | 程序核验通过；程序核验通过；程序核验通过；程序核验通过；SI 程序核验通过
电池号载量一致性（同一电池号只能有一个载量） | 通过
比较页数值列只放数（结果类型为定量的行） | 通过
样品页数据字段定位覆盖（正极组成、电解质、负极、加工、尺寸） | 行级原句 31；字段明细 7；论文级通用条件 84；电池级定位 0；引用其他行 12；空白且有状态 8；空白无状态 0；有值无定位 3
测试页数据字段定位覆盖（重复、载量、压力、温度、电流、窗口） | 行级原句 38；字段明细 41；论文级通用条件 106；电池级定位 13；引用其他行 2；空白且有状态 136；空白无状态 0；有值无定位 42
"有值无定位"集中在哪（论文·页·字段：个数） | F2·测试·电位窗口：9；F1·测试·电流程序：8；F1·测试·本电池载量：6；F3·测试·电流程序：4；F3·测试·本电池载量：4；F2·测试·电流程序：4；F2·测试·重复说明：3；F5·测试·本电池载量：2；F3·测试·温度：1；F3·样品·正极组成：1；F5·测试·电流程序：1；F2·样品·加工：1；F2·样品·负极：1
定位缺口合计（样品页 + 测试页） | 45 个；其中属开发案例 0 个（明细见“定位缺口”页）
不要求原句的字段 | 样品名、样品类型、实验配置、施加的策略、测试方法、循环阶段/取值点：分析者归类或描述，定位随行级证据
空白无状态的字段 | 无
字段明细的信息状态分布 | 查阅后未报告 154；不适用 65；已报告 28；待核查 13；冲突待核实 9；只在图中，未读图 3
比较页结果类型 | 定量 27；定性 10；定量（仅样品值） 5；定量（差值） 1；定量（增幅） 1
比较页值性质 | 实验测量 36；实验测量（拟合） 5；实验测量（等效电路拟合） 1；理论计算或模拟 1；样品：实验测量；对照：由读图值换算 1
比较页对照来源 | 同篇 40；同篇（同一电池前后） 2；作者引用的历史结果 1；同篇（同一电池逐点） 1

## 证据复核
v0.1 行号 | 优先级 | 复核结论 | 复核状态 | 复核 ✍
F5-C3 | P1 | 对照值读图取得约 46%（首圈约 122、第 50 圈约 56 mAh g⁻¹）；同图另两条曲线读数与正文 29%、52%、1.4 倍一致 | 已复核：已解决
F1-S1 | P1 | 运行压力 50 MPa 原文明示（p2，图 2 电池）；装配压力查阅后未报告（Methods 只写 70% 硫电池） | 已复核：已解决
F1-S2 | P1 | 同 F1-S1（F1-C1、C3 的对照样品） | 已复核：已解决
F1-S3 | P1 | 同 F1-S1（F1-C4 的样品） | 已复核：已解决
F1-S5 | P1 | 装配 2 t/3 t/1 t、10 mm 模具、扭矩 10.7 N m 原文明示（p10）；MPa 未报告 | 已复核：已解决
F1-S6 | P1 | 同 F1-S5（F1-C9 的对照） | 已复核：已解决
F1-S5-E2 | P1 | 运行压力改为"螺丝扭矩 10.7 N m"；p2 的 50 MPa 针对图 2 电池，不套用；F1-C9 两侧装配相同 | 已复核：已解决
F1-S6-E2 | P1 | 同 F1-S5-E2 | 已复核：已解决
F2-S1-E1 | P1 | 温度 25 °C（SI：阻抗统一在 25 ℃ 测）；压力仍待核查（"All cells … 50 MPa"写在 CV 段落） | 已复核：部分解决（压力待你看）
F4-S4 | P1 | 从 SI p8 补齐：VGCF 9.1 wt%、玛瑙研钵 15 min、30 mg 隔层 + 30 mg 复合物、380 MPa 3 min、In 箔 8 mm 对电极 | 已复核：已解决
F4-S4-E1 | P1 | 从 SI p8 补齐：OCV→5.5 V→0 V vs In/InLi，1 mV s⁻¹，两电极，约 50 MPa；温度查阅后未报告 | 已复核：已解决
F5-S6 | P1 | 包覆 VGCF 占 2.9 wt% 原文明示（p10）；包覆层质量是否计入查阅后未报告（影响 H01 配方约束②） | 已复核：已解决
F4-S1-E1 | P1 | 电流数值与 C 率不一致，记异常 A1，电流程序记"冲突待核实" | 已复核：已解决
F4-S2-E1 | P1 | 同 F4-S1-E1 | 已复核：已解决
F5-S2-E1 | P1 | 记异常 A2、A3，电流程序记"冲突待核实" | 已复核：已解决
F1-C2 | P2 | 倍率不同（C/10 vs C/20）属实，单因素"否"保留，比较只作定性参考 | 已复核：限制属实
F1-C8 | P2 | "2.5 倍"原文指较高倍率泛称，未指明 1C，不能推算 NG 的 1C 值；对照值只在图中，不影响候选判断，不读图 | 已复核：限制属实
F1-C11 | P2 | 数值只在图中，S7 硫含量未报告，属实 | 已复核：限制属实
F2-C3 | P2 | 条件核对补齐（SI 图 S9：同一方式循环，1–3 V vs In/InLi）；拆成 C3a、C3b | 已复核：已解决
F2-C7 | P2 | 对照值只在图中，不影响候选判断，不读图；拆成 C7a、C7b | 已复核：限制属实
F4-C5 | P2 | 对照占比只在图中，不影响候选判断（J01 未引用），不读图 | 已复核：限制属实
F4-S3 | P2 | 3.8 wt% 的计算基准原文未重述，记"查阅后未报告" | 已复核：已解决
F5-S7 | P2 | 拆成 S7a–d（VGCF、C65、CNT、KBC） | 已复核：已解决
F5-S7-E1 | P2 | 拆成 4 个测试 | 已复核：已解决
F5-S2-E3 | P2 | 模拟（虚拟电极），值性质记"理论计算或模拟" | 已复核：已解决
F5-C8 | P2 | 同 F5-S2-E3 | 已复核：已解决
F1-S5-E1 | P2 | 运行压力同 F1-S5-E2 处理 | 已复核：已解决
F1-S6-E1 | P2 | 同上 | 已复核：已解决
F1-S5-E3 | P2 | 同上 | 已复核：已解决
F1-S5-E4 | P2 | 同上；60 °C 原文明示 | 已复核：已解决
F1-S6-E3 | P2 | 运行压力同上；SI 图 28 的温度未单独写，待核查 | 已复核：部分解决（温度待你看）
F1-S7 | P3 | 硫含量与加工查阅后未报告 | 未复核（P3）
F1-S7-E1 | P3 | 已拆成 E1/E2；其余未复核 | 未复核（P3）
F3-S1 | P3 | 比例写法相加为 90，待你看 | 未复核（P3）
F3-S2 | P3 | 对照组成未报告 | 未复核（P3）
F3-S3 | P3 | 跨论文对照 | 未复核（P3）
F3-S1-E1 | P3 | "活性物"是否指硫：原文两处说法不同，记待核查 | 已复核：部分解决（待你看）
F3-S1-E3 | P3 | 记异常 A4，电流程序"冲突待核实" | 已复核：已解决
F3-S1-E5 | P3 | 无对照电池 | 未复核（P3）
F3-S1-E6 | P3 | 无空白对照 | 未复核（P3）
F3-S3-E1 | P3 | 跨论文 | 未复核（P3）
F3-C1 | P3 | 对照组成未报告，属实 | 已复核：限制属实
F3-C2 | P3 | 取值点不可比，属实 | 已复核：限制属实
F3-C3 | P3 | 对照来源改为"作者引用的历史结果" | 已复核：限制属实
F3-C5 | P3 | 无对照电池，属实 | 已复核：限制属实

## 样品
样品号 | 论文 | 组 | 文中样品名 | 样品类型 | 实验配置 | 正极组成 | 电解质 | 负极 | 施加的策略 | 加工 | 尺寸 | 抽取状态 | 文件 | 页码 | 图表 | 原句 | 支持字段 | 核验状态 | 证据完整性 | 复核 ✍
F1-S1 | F1 | 固态锂硫 | VC–S + LPS | 装配的电池 | 全电池（Li–In 对电极） | VC–S（含 S 40 wt%）: LPS = 50:50（质量比） | LPS | Li–In 合金 | 无（Vulcan 碳宿主，基线） | 宿主与硫 155 °C 熔融 18 h；正极复合物手磨 | 10 mm 模具 | 已抽取（正文 + SI） | 正文 | 2 | Fig. 2a | or NG–S (40 wt% S) were mixed with | 正极组成 | 程序核验通过 | 数据字段均有定位或状态
F1-S2 | F1 | 固态锂硫 | VC–S + LPSCl1.5 | 装配的电池 | 全电池（Li–In 对电极） | VC–S（含 S 40 wt%）: LPSCl1.5 = 50:50 | LPSCl1.5（Li5.5PS4.5Cl1.5） | Li–In 合金 | F1-ST2（LPSCl1.5 替代 LPS） | 同 F1-S1 | 10 mm 模具 | 已抽取（正文 + SI） | 正文 | 2 | Fig. 2a | or NG–S (40 wt% S) were mixed with | 正极组成 | 程序核验通过 | 数据字段均有定位或状态
F1-S3 | F1 | 固态锂硫 | NG–S + LPSCl1.5（40% S） | 装配的电池 | 全电池 | NG–S（含 S 40 wt%，N 3.1 at.%）: LPSCl1.5 = 50:50 | LPSCl1.5 | Li–In 合金 | 无（N 掺杂石墨烯宿主，中间对照） | 同 F1-S1 | 10 mm 模具 | 已抽取（正文 + SI） | 正文 | 2 | Fig. 2c | or NG–S (40 wt% S) were mixed with | 正极组成 | 程序核验通过 | 数据字段均有定位或状态
F1-S4 | F1 | 固态锂硫 | CNG–S + LPSCl1.5（40% S） | 装配的电池 | 全电池 | CNG–S（含 S 40 wt%，N 15 at.%）: LPSCl1.5 = 50:50 | LPSCl1.5 | Li–In 合金 | F1-ST1（CNG 宿主） | CNG：双氰胺 + 氧化石墨烯 550 °C 退火后刻蚀；与硫 155 °C 熔融 18 h | 10 mm 模具 | 已抽取（正文 + SI） | 正文 | 10 | Methods | heated at 155 °C for 18 h to form CNG–S | 加工 | 程序核验通过 | 数据字段均有定位或状态
F1-S5 | F1 | 固态锂硫 | CNG–S + LPSCl1.5（70% S） | 装配的电池 | 全电池 | CNG–S（含 S 70 wt%）: LPSCl1.5 = 1:1 | LPSCl1.5（70 mg） | Li–In 合金 | F1-ST1 | 手磨；隔膜 2 t 1 min，正极 3 t 5 min，负极 1 t；螺丝扭矩 10.7 N m | 10 mm 模具 | 已抽取（正文 + SI） | 正文 | 10 | Methods | CNG–S (or NG–S; S content, 70%) and Li5.5PS4.5Cl1.5 at a mass ratio of | 正极组成、加工 | 程序核验通过 | 数据字段均有定位或状态
F1-S6 | F1 | 固态锂硫 | NG–S + LPSCl1.5（70% S） | 装配的电池 | 全电池 | NG–S（含 S 70 wt%）: LPSCl1.5 = 1:1 | LPSCl1.5 | Li–In 合金 | 无（对照） | 同 F1-S5 | 10 mm 模具 | 已抽取（正文 + SI） | 正文 | 10 | Methods | CNG–S (or NG–S; S content, 70%) and Li5.5PS4.5Cl1.5 at a mass ratio of | 正极组成 | 程序核验通过 | 数据字段均有定位或状态
F1-S7 | F1 | 固态锂硫 | VC/S/LPSCl1.5（截止电压对比用） | 装配的电池 | 全电池 | VC/S : LPSCl1.5 | LPSCl1.5 | Li–In 合金 | 无 |  | 10 mm 模具 | 已抽取（正文 + SI） | SI | 27 | Supp. Fig. 25 | with different cutoff voltages (2.7 V and 3.1 V) at room temperature | 正极组成 | 程序核验通过 | 数据字段均有定位或状态
F2-S1 | F2 | 固态锂硫 | 球磨 Li6PS5Cl（不加碳） | 材料 | 材料测试 |  | Li6PS5Cl |  | 无 | 600 rpm 球磨 4 h（与 SE-C 相同条件） |  | 已抽取（正文 + SI） | SI | 3 | Experimental | at 600 rpm for four hours | 加工 | 程序核验通过 | 数据字段均有定位或状态
F2-S2 | F2 | 固态锂硫 | SE-C 90:10 | 电极配方 | 半电池（In/InLi）；对称电池；离子阻塞/电子阻塞电池 | Li6PS5Cl : 碳黑 ECP600JD = 90:10（质量比） | Li6PS5Cl（80 mg，102 mg cm⁻²） | In/InLi（In 9 mm×100 μm + Li 6 mm×120 μm） | F2-ST1（导电碳，10 wt%） | 球磨 600 rpm 4 h；预压 380 MPa 3 min | 0.785 cm² | 已抽取（正文 + SI） | SI | 3 | Experimental | were obtained by ball-milling the SE and the conductive additive (ECP600JD, LION) | 正极组成、加工、施加的策略 | 程序核验通过 | 数据字段均有定位或状态
F2-S3 | F2 | 固态锂硫 | SE-C 80:20 | 电极配方 | 半电池 | Li6PS5Cl : 碳 = 80:20 | 同 F2-S2 | 同 F2-S2 | F2-ST1（20 wt%） | 同 F2-S2 | 0.785 cm² | 已抽取（正文 + SI） | SI | 3 | Experimental | were obtained by ball-milling the SE and the conductive additive (ECP600JD, LION) | 正极组成、加工、施加的策略 | 程序核验通过 | 数据字段均有定位或状态
F2-S4 | F2 | 固态锂硫 | SE-C 70:30 | 电极配方 | 半电池 | Li6PS5Cl : 碳 = 70:30 | 同 F2-S2 | 同 F2-S2 | F2-ST1（30 wt%） | 同 F2-S2 | 0.785 cm² | 已抽取（正文 + SI） | SI | 3 | Experimental | were obtained by ball-milling the SE and the conductive additive (ECP600JD, LION) | 正极组成、加工、施加的策略 | 程序核验通过 | 数据字段均有定位或状态
F2-S5 | F2 | 固态锂硫 | SE-C-S | 电极配方 | 全电池（In/InLi 负极） | SE : C : S = 3:1:2（质量比；先 S-C 混合，再与 SE 1:1 球磨） | Li6PS5Cl（80 mg） | In/InLi | F2-ST1；F2-ST2（截止电位） | 两步球磨，参数同 SE-C；预压 380 MPa | 0.785 cm² | 已抽取（正文 + SI） | SI | 3 | Experimental | resulting mass ratio is m(SE):m(C):m(S) = 3:1:2 | 正极组成 | 程序核验通过 | 未完整（缺 2 个定位）
F3-S1 | F3 | 液态锂硫 | FRHS@CF | 电极 | 半电池（Li 金属对电极，液态电解液） | FRHS = S : FeS2-RGO : HSAC = 60:20:10（原文写法，三者相加为 90；TGA 归一后 S 67 wt%）；浆料 FRHS 90 % + PVDF 10 %，涂在碳纤维毡上 | 1 M LiTFSI + 0.1 M LiNO3 / DOL:DME（1:1 v/v），GF/D 隔膜；用量 | Li 金属 | F3-ST1（FeS2-RGO）；F3-ST2（3D 碳纤维毡） | FeS2-RGO 水热 150 °C 12 h；熔融扩散 150 °C 6 h；70 °C 真空干燥；辊压 | 12 mm 极片 | 已抽取（正文 + SI） | 正文 | 2 | 2.2 节 | 20 % FeS2- RGO, and 10 % HSAC are ground | 正极组成 | 程序核验通过 | 数据字段均有定位或状态
F3-S2 | F3 | 液态锂硫 | RGO-S@CF（对照） | 电极 | 半电池 |  | 同 F3-S1 | Li 金属 | F3-ST2（无 FeS2） |  | 12 mm | 已抽取（正文 + SI） | SI |  | Fig. S6 | Cyclic stability plot of RGO-S@CF electrode at 500 mA g-1 | 文中样品名 | 程序核验通过 | 数据字段均有定位或状态
F3-S3 | F3 | 液态锂硫 | HSAC-S@CF（作者前作） | 电极 | 半电池 | 高比表面积碳–硫复合物，涂在碳纤维毡上（详见 Grace 2023, J. Alloys Compd.） |  | Li 金属 | F3-ST2 | 见前作 |  | 已抽取（正文 + SI） | SI |  | Fig. S4 | The free-standing HSAC-S@CF cathode delivers an enhanced initial discharge capacity of 1100 mAh g-1 | 文中样品名 | 程序核验通过 | 未完整（缺 1 个定位）
F4-S1 | F4 | 非硫固态 | NCM622/β-Li3PS4（无 VGCF） | 装配的电池 | 全电池（Li 金属负极） | NCM622 : β-Li3PS4 = 70:30（质量比；体积比 47:53） | β-Li3PS4（60 mg） | Li 金属 120 μm + Cu 箔 | 无（参比） | 手磨 15 min；380 MPa 3 min；外框约 50 MPa | 10 mm | 已抽取（正文 + SI） | 正文 | 2 | Experimental | The mass ratio was 70:30 (volume ratio 47:53) | 正极组成 | 程序核验通过 | 数据字段均有定位或状态
F4-S2 | F4 | 非硫固态 | 3 wt % VGCF | 装配的电池 | 全电池 | 100 mg NCM622/β-Li3PS4（70:30）+ 3.0 mg VGCF（占总质量 2.9 wt%；外加，不替代其他组分） | β-Li3PS4 | Li 金属 | F4-ST1（VGCF 2.9 wt%） | 同 F4-S1 | 10 mm | 已抽取（正文 + SI） | 正文 | 2 | Experimental | VGCF (corresponding to a mass ratio of 2.9 wt %) | 正极组成 | 程序核验通过 | 数据字段均有定位或状态
F4-S3 | F4 | 非硫固态 | 3.8 wt % VGCF | 装配的电池 | 全电池 | 同 F4-S2，VGCF 3.8 wt% | β-Li3PS4 | Li 金属 | F4-ST1（3.8 wt%） | 同 F4-S1 | 10 mm | 已抽取（正文 + SI） | 正文 | 5 | Fig. S2 | slightly higher VGCF fraction (3.8 wt %) | 正极组成 | 程序核验通过 | 数据字段均有定位或状态
F4-S4 | F4 | 非硫固态 | VGCF/β-Li3PS4（无 NCM） | 电极配方 | CV 电池（两电极） | VGCF : β-Li3PS4，VGCF 9.1 wt%（与复合正极中二者之比相同） | β-Li3PS4 | In 箔 8 mm（对电极兼参比） | F4-ST1 | 玛瑙研钵混合 15 min；30 mg β-Li3PS4 隔层 + 30 mg 复合物，30 kN（约 380 MPa）3 min | 10 mm | 已抽取（正文 + SI） | SI | 8 | S-8 Cyclic Voltammetry | corresponding to a VGCF/β-Li3PS4 composite with 9.1 mass-% VGCF | 正极组成 | 程序核验通过 | 数据字段均有定位或状态
F5-S1 | F5 | 非硫固态 | 无碳参比 | 装配的电池 | 全电池（Li 金属负极） | NCM622 : β-Li3PS4 = 70:30 | β-Li3PS4（60 mg） | Li 金属 120 μm + Cu 箔 | 无 | 手磨 15 min；380 MPa 3 min；外框约 50 MPa | 10 mm | 已抽取（正文 + SI） | 正文 | 2 | Experimental | The reference composite consists only of dried NCM and LPS with a | 正极组成 | 程序核验通过 | 数据字段均有定位或状态
F5-S2 | F5 | 非硫固态 | VGCF（未包覆） | 装配的电池 | 全电池 | 100 mg NCM/LPS + 3 mg 碳（占总质量 2.9 wt%） | β-Li3PS4 | Li 金属 | F5-ST1（VGCF 选型） | 同 F5-S1 | 10 mm | 已抽取（正文 + SI） | 正文 | 2 | Experimental | resulting in a carbon content of 2.9 wt % in the cathode | 正极组成 | 程序核验通过 | 数据字段均有定位或状态
F5-S3 | F5 | 非硫固态 | Super C65 | 装配的电池 | 全电池 | 同 F5-S2，碳换成 Super C65（62 m² g⁻¹，颗粒状） | β-Li3PS4 | Li 金属 | F5-ST1（对照碳） | 同 F5-S1 | 10 mm | 已抽取（正文 + SI） | 正文 | 2 | Experimental | resulting in a carbon content of 2.9 wt % in the cathode | 正极组成 | 程序核验通过 | 数据字段均有定位或状态
F5-S4 | F5 | 非硫固态 | CNT NC7000 | 装配的电池 | 全电池 | 同 F5-S2，碳换成 CNT（300 m² g⁻¹，纤维状） | β-Li3PS4 | Li 金属 | F5-ST1（对照碳） | 同 F5-S1 | 10 mm | 已抽取（正文 + SI） | 正文 | 2 | Experimental | resulting in a carbon content of 2.9 wt % in the cathode | 正极组成 | 程序核验通过 | 数据字段均有定位或状态
F5-S5 | F5 | 非硫固态 | Ketjenblack EC600JD | 装配的电池 | 全电池 | 同 F5-S2，碳换成 KBC（1270 m² g⁻¹，颗粒状） | β-Li3PS4 | Li 金属 | F5-ST1（对照碳） | 同 F5-S1 | 10 mm | 已抽取（正文 + SI） | 正文 | 2 | Experimental | resulting in a carbon content of 2.9 wt % in the cathode | 正极组成 | 程序核验通过 | 数据字段均有定位或状态
F5-S6 | F5 | 非硫固态 | AlxOy 包覆 VGCF | 装配的电池 | 全电池 | 同 F5-S2，VGCF 先经 ALD 包覆 AlxOy（20 循环，2–3 nm）；包覆 VGCF 占 2.9 wt% | β-Li3PS4 | Li 金属 | F5-ST2（绝缘包覆导电碳） | ALD：120 °C，TMA/H2O；其余同 F5-S1 | 10 mm | 已抽取（正文 + SI） | 正文 | 10 | Fig. 7 | prepared by 20 ALD cycles | 加工 | 程序核验通过 | 数据字段均有定位或状态
F5-S7a | F5 | 非硫固态 | LPS/VGCF CV 复合 | 电极配方 | CV 电池（纯 In 对电极） | LPS : 碳，碳 9.1 wt%（与全电池中二者之比相同） | β-Li3PS4（30 mg） | In 箔 8 mm |  | 手磨 15 min；380 MPa 3 min | 10 mm | 已抽取（正文 + SI） | 正文 | 2 | Experimental | The conductive carbon content was 9.1 wt % | 正极组成 | 程序核验通过 | 数据字段均有定位或状态
F5-S7b | F5 | 非硫固态 | LPS/Super C65 CV 复合 | 电极配方 | CV 电池（纯 In 对电极） | LPS : 碳，碳 9.1 wt%（与全电池中二者之比相同） | β-Li3PS4（30 mg） | In 箔 8 mm |  | 手磨 15 min；380 MPa 3 min | 10 mm | 已抽取（正文 + SI） | 正文 | 2 | Experimental | The conductive carbon content was 9.1 wt % | 正极组成 | 程序核验通过 | 数据字段均有定位或状态
F5-S7c | F5 | 非硫固态 | LPS/CNT CV 复合 | 电极配方 | CV 电池（纯 In 对电极） | LPS : 碳，碳 9.1 wt%（与全电池中二者之比相同） | β-Li3PS4（30 mg） | In 箔 8 mm |  | 手磨 15 min；380 MPa 3 min | 10 mm | 已抽取（正文 + SI） | 正文 | 2 | Experimental | The conductive carbon content was 9.1 wt % | 正极组成 | 程序核验通过 | 数据字段均有定位或状态
F5-S7d | F5 | 非硫固态 | LPS/KBC CV 复合 | 电极配方 | CV 电池（纯 In 对电极） | LPS : 碳，碳 9.1 wt%（与全电池中二者之比相同） | β-Li3PS4（30 mg） | In 箔 8 mm |  | 手磨 15 min；380 MPa 3 min | 10 mm | 已抽取（正文 + SI） | 正文 | 2 | Experimental | The conductive carbon content was 9.1 wt % | 正极组成 | 程序核验通过 | 数据字段均有定位或状态

## 测试
测试号 | 样品号 | 论文 | 电池号 | 重复说明 | 测试方法 | 本电池载量 | 运行压力 | 温度 | 电流程序 | 电位窗口 | 循环阶段/取值点 | 抽取状态 | 文件 | 页码 | 图表 | 原句 | 支持字段 | 核验状态 | 证据完整性 | 复核 ✍
F1-S1-E1 | F1-S1 | F1 | F1-S1-B1 |  | 恒流首圈 | 1.1 mg cm⁻²（S） | 50 MPa | 室温（原文写法） | C/20 | 1.4–3.1 V vs Li⁺/Li（Methods 通述） | 首圈 | 已抽取（正文 + SI） | 正文 | 2 | Fig. 2a | cycled at room temperature under a stack pressure | 运行压力、温度 | 程序核验通过 | 未完整（缺 2 个定位）
F1-S2-E1 | F1-S2 | F1 | F1-S2-B1 |  | 恒流首圈 | 1.3 mg cm⁻²（S） | 50 MPa | 室温 | C/20 | 1.4–3.1 V vs Li⁺/Li | 首圈 | 已抽取（正文 + SI） | 正文 | 2 | Fig. 2a | cycled at room temperature under a stack pressure | 运行压力、温度 | 程序核验通过 | 未完整（缺 2 个定位）
F1-S4-E1 | F1-S4 | F1 | F1-S4-B1 |  | 恒流 | 1.6 mg cm⁻²（S） | 50 MPa | 室温 | C/10 | 1.4–3.1 V vs Li⁺/Li | 首圈 | 已抽取（正文 + SI） | 正文 | 2 | Fig. 2b | cycled at room temperature under a stack pressure | 运行压力、温度 | 程序核验通过 | 未完整（缺 2 个定位）
F1-S2-E2 | F1-S2 | F1 | F1-S2-B2 | 有重复（Supp. Fig. 23f，个数） | 直接充电至 4.1 V（测电解质氧化） | 电解质约 4.5 mg cm⁻² | 50 MPa | 室温 | C/20 | 充至 4.1 V vs Li⁺/Li | 首次充电 | 已抽取（正文 + SI） | 正文 | 10 | Methods | The LPSCl1.5 electrolyte loading was | 本电池载量 | 程序核验通过 | 数据字段均有定位或状态
F1-S3-E2 | F1-S3 | F1 | F1-S3-B2 | 同上 | 直接充电至 4.1 V | 电解质约 4.5 mg cm⁻² | 50 MPa | 室温 | C/20 | 充至 4.1 V | 首次充电 | 已抽取（正文 + SI） | 正文 | 10 | Methods | The LPSCl1.5 electrolyte loading was | 本电池载量 | 程序核验通过 | 数据字段均有定位或状态
F1-S4-E2 | F1-S4 | F1 | F1-S4-B2 | 同上 | 直接充电至 4.1 V | 电解质约 4.5 mg cm⁻² | 50 MPa | 室温 | C/20 | 充至 4.1 V | 首次充电 | 已抽取（正文 + SI） | 正文 | 10 | Methods | The LPSCl1.5 electrolyte loading was | 本电池载量 | 程序核验通过 | 数据字段均有定位或状态
F1-S2-E3 | F1-S2 | F1 | F1-S2-B2 |  | 充至 4.1 V 后 EIS + DRT | 电解质约 4.5 mg cm⁻² | 50 MPa | 室温 |  | 4.1 V | 充电后 | 已抽取（正文 + SI） | SI | 18 | Supp. Fig. 16 | upon charging | 测试方法 | 程序核验通过 | 数据字段均有定位或状态
F1-S4-E3 | F1-S4 | F1 | F1-S4-B2 |  | 充至 4.1 V 后 EIS + DRT | 电解质约 4.5 mg cm⁻² | 50 MPa | 室温 |  | 4.1 V | 充电后 | 已抽取（正文 + SI） | SI | 18 | Supp. Fig. 16 | upon charging | 测试方法 | 程序核验通过 | 数据字段均有定位或状态
F1-S2-E4 | F1-S2 | F1 | F1-S2-B2 | 多点平均（个数） | 拆解后 TOF-SIMS（P2S7⁻ 碎片成像） | 电解质约 4.5 mg cm⁻² |  |  |  | 充至 4.1 V 后拆解 |  | 已抽取（正文 + SI） | 正文 | 5 | Fig. 3g–j | multiple TOF-SIMS spectra in different areas on each sample were collected and | 测试方法、重复说明 | 程序核验通过 | 数据字段均有定位或状态
F1-S4-E4 | F1-S4 | F1 | F1-S4-B2 | 多点平均 | 拆解后 TOF-SIMS | 电解质约 4.5 mg cm⁻² |  |  |  | 充至 4.1 V 后拆解 |  | 已抽取（正文 + SI） | 正文 | 5 | Fig. 3g–j | multiple TOF-SIMS spectra in different areas on each sample were collected and | 测试方法、重复说明 | 程序核验通过 | 数据字段均有定位或状态
F1-S5-E1 | F1-S5 | F1 | F1-S5-B1 | 3 个电池（cell 2、3 为重复） | 倍率 | 1.5 mg cm⁻² | 螺丝扭矩 10.7 N m | 室温 | C/10、C/5、C/2、1C | 1.4–3.1 V | 各倍率 | 已抽取（正文 + SI） | SI | 25 | Fig. 4a–c / Supp. Fig. 23 | The average difference in capacity is within 10% | 重复说明 | 程序核验通过 | 未完整（缺 2 个定位）
F1-S6-E1 | F1-S6 | F1 | F1-S6-B1 | 3 个电池 | 倍率 | 1.5 mg cm⁻² | 螺丝扭矩 10.7 N m | 室温 | C/10–1C | 1.4–3.1 V | 各倍率 | 已抽取（正文 + SI） | SI | 25 | Fig. 4a–c / Supp. Fig. 23 | The average difference in capacity is within 10% | 重复说明 | 程序核验通过 | 未完整（缺 2 个定位）
F1-S5-E2 | F1-S5 | F1 | F1-S5-B2 | 有一个重复（Supp. Fig. 23e） | 循环 | 1.7 mg cm⁻² | 螺丝扭矩 10.7 N m | 室温 | C/10 | 1.4–3.1 V | 第 50 圈 | 已抽取（正文 + SI） | 正文 | 5 | Fig. 4d | 990 mAh g−1, indicating relatively stable behaviour | 测试方法 | 程序核验通过 | 数据字段均有定位或状态
F1-S6-E2 | F1-S6 | F1 | F1-S6-B2 |  | 循环 | 1.6 mg cm⁻² | 螺丝扭矩 10.7 N m | 室温 | C/10 | 1.4–3.1 V | 第 50 圈 | 已抽取（正文 + SI） | SI | 26 | Supp. Fig. 24 | a sulfur loading of 1.6 mg cm-2 | 本电池载量 | 程序核验通过 | 数据字段均有定位或状态
F1-S5-E3 | F1-S5 | F1 | F1-S5-B3 |  | 长循环 | 3.4 mg cm⁻² | 螺丝扭矩 10.7 N m | 室温 | C/10 | 1.4–3.1 V | 235 圈 | 已抽取（正文 + SI） | 正文 | 5 | Fig. 4e | maintaining 92% retention over 235 cycles | 循环阶段/取值点 | 程序核验通过 | 未完整（缺 2 个定位）
F1-S5-E4 | F1-S5 | F1 | F1-S5-B4 |  | 高载量循环 | 7.6 mg cm⁻²；N/P 1.2 | 螺丝扭矩 10.7 N m | 60 °C | C/20 | 1.4–3.1 V | 首圈、40 圈 | 已抽取（正文 + SI） | 正文 | 7 | Fig. 6c,d | The anode/cathode areal capacity ratio (N/P ratio) was | 本电池载量 | 程序核验通过 | 未完整（缺 1 个定位）
F1-S6-E3 | F1-S6 | F1 | F1-S6-B3 |  | 高载量循环 | 7.4 mg cm⁻² | 螺丝扭矩 10.7 N m | 60 °C | C/20 | 1.4–3.1 V | 首圈 | 已抽取（正文 + SI） | SI | 30 | Supp. Fig. 28 | loading of 7.4 mg cm-2 | 本电池载量 | 程序核验通过 | 未完整（缺 1 个定位）
F1-S7-E1 | F1-S7 | F1 | F1-S7-B1 |  | 恒流长循环 |  |  | 室温 |  | 上截止 2.7 V | 长循环 | 已抽取（正文 + SI） | SI | 27 | Supp. Fig. 25 | with different cutoff voltages (2.7 V and 3.1 V) at room temperature | 电位窗口、温度 | 程序核验通过 | 数据字段均有定位或状态
F1-S7-E2 | F1-S7 | F1 | F1-S7-B1 |  | 恒流长循环 |  |  | 室温 |  | 上截止 3.1 V | 长循环 | 已抽取（正文 + SI） | SI | 27 | Supp. Fig. 25 | with different cutoff voltages (2.7 V and 3.1 V) at room temperature | 电位窗口、温度 | 程序核验通过 | 数据字段均有定位或状态
F2-S1-E1 | F2-S1 | F2 | F2-S1-B1 |  | 离子电导（EIS） |  | 约 50 MPa | 25 °C |  |  |  | 已抽取（正文 + SI） | 正文 | 7 | Fig. S8 | This value corresponds to only 26% of the measured bulk | 测试方法 | 程序核验通过 | 数据字段均有定位或状态
F2-S2-E1 | F2-S2 | F2 | F2-S2-B1 |  | 分步 CV（还原、氧化） | 15.3 mg cm⁻²（SE-C） | 约 50 MPa | 25 °C | 0.1 mV s⁻¹ | 0–3.5 V vs In/InLi（In/InLi = 0.62 V vs Li⁺/Li） | 逐步扩大反转电位 | 已抽取（正文 + SI） | SI | 4 | Fig. 2a,b | maintain a pressure at around 50 MPa | 运行压力 | 程序核验通过 | 未完整（缺 2 个定位）
F2-S2-E2a | F2-S2 | F2 | F2-S2-B1 |  | 恒流循环 | 15.3 mg cm⁻²（SE-C） | 约 50 MPa | 25 °C | 446 μA（568 μA cm⁻²） | 1–1.8 V vs In/InLi | 多圈 | 已抽取（正文 + SI） | SI | 4 | Fig. 2c,d | with a constant current of 446 μA (568 μA cm-2) | 电流程序 | 程序核验通过 | 未完整（缺 1 个定位）
F2-S2-E2b | F2-S2 | F2 | F2-S2-B1 |  | 恒流循环 | 15.3 mg cm⁻²（SE-C） | 约 50 MPa | 25 °C | 446 μA（568 μA cm⁻²） | 1–2.4 V vs In/InLi | 多圈 | 已抽取（正文 + SI） | SI | 4 | Fig. 2c,d | with a constant current of 446 μA (568 μA cm-2) | 电流程序 | 程序核验通过 | 未完整（缺 1 个定位）
F2-S2-E2c | F2-S2 | F2 | F2-S2-B1 |  | 恒流循环 | 15.3 mg cm⁻²（SE-C） | 约 50 MPa | 25 °C | 446 μA（568 μA cm⁻²） | 1–2.7 V vs In/InLi | 多圈 | 已抽取（正文 + SI） | SI | 4 | Fig. 2c,d | with a constant current of 446 μA (568 μA cm-2) | 电流程序 | 程序核验通过 | 未完整（缺 1 个定位）
F2-S2-E2d | F2-S2 | F2 | F2-S2-B1 |  | 恒流循环 | 15.3 mg cm⁻²（SE-C） | 约 50 MPa | 25 °C | 446 μA（568 μA cm⁻²） | 1–3.0 V vs In/InLi | 多圈 | 已抽取（正文 + SI） | SI | 4 | Fig. 2c,d | with a constant current of 446 μA (568 μA cm-2) | 电流程序 | 程序核验通过 | 未完整（缺 1 个定位）
F2-S2-E2e | F2-S2 | F2 | F2-S2-B1 |  | 恒流循环 | 15.3 mg cm⁻²（SE-C） | 约 50 MPa | 25 °C | 446 μA（568 μA cm⁻²） | 0–2.7 V vs In/InLi | 多圈 | 已抽取（正文 + SI） | SI | 4 | Fig. 2c,d | with a constant current of 446 μA (568 μA cm-2) | 电流程序 | 程序核验通过 | 未完整（缺 1 个定位）
F2-S2-E3 | F2-S2 | F2 | F2-S2-B2 | 三种电池构型（厚度系列） | TLM 阻抗 + 直流极化 | 15.3 / 30.6 mg cm⁻²（厚度系列） | 约 50 MPa | 25 °C |  |  |  | 已抽取（正文 + SI） | 正文 | 7 | Fig. 4c,d | measured to be (0.20 ± 0.02) mS cm−1 | 测试方法 | 程序核验通过 | 数据字段均有定位或状态
F2-S4-E1 | F2-S4 | F2 | F2-S4-B1 |  | TLM 阻抗（有效离子电导） |  | 约 50 MPa | 25 °C |  |  |  | 已抽取（正文 + SI） | 正文 | 7 | Fig. 5a | 3.3 × 10−2 mS cm−1 with 30 wt% of carbon | 测试方法 | 程序核验通过 | 数据字段均有定位或状态
F2-S2-E4 | F2-S2 | F2 | F2-S2-B3 |  | 首次充电容量（三种配比对比用） |  | 约 50 MPa | 25 °C |  |  | 首次充电 | 已抽取（正文 + SI） | 正文 | 8 | Fig. S9 | decreases from 327 to 160 mAh gSE−1 | 测试方法 | 程序核验通过 | 数据字段均有定位或状态
F2-S3-E1 | F2-S3 | F2 | F2-S3-B1 |  | 首次充电容量 |  | 约 50 MPa | 25 °C |  |  | 首次充电 | 已抽取（正文 + SI） | 正文 | 8 | Fig. S9 | decreases from 327 to 160 mAh gSE−1 | 测试方法 | 程序核验通过 | 数据字段均有定位或状态
F2-S4-E2 | F2-S4 | F2 | F2-S4-B2 |  | 首次充电容量 |  | 约 50 MPa | 25 °C |  |  | 首次充电 | 已抽取（正文 + SI） | 正文 | 8 | Fig. S9 | to 87 mAh gSE−1 with m(SE):m(C) = 70:30 | 测试方法 | 程序核验通过 | 数据字段均有定位或状态
F2-S2-E5 | F2-S2 | F2 | F2-S2-B2 | 两个对称电池 | 变温 Warburg 系数 → 活化能 | 15.3 / 30.6 mg cm⁻²（厚度系列） | 约 50 MPa | −40 至 60 °C |  |  |  | 已抽取（正文 + SI） | 正文 | 8 | Fig. 5b | Similar Ea values for the ionic conductivity are observed | 测试方法 | 程序核验通过 | 数据字段均有定位或状态
F2-S5-E1 | F2-S5 | F2 | F2-S5-B1 |  | 变温 Warburg 系数 → 活化能 |  | 约 50 MPa | −40 至 60 °C |  |  |  | 已抽取（正文 + SI） | 正文 | 9 | Fig. 5b | shows a much higher Ea (0.52 eV) | 测试方法 | 程序核验通过 | 数据字段均有定位或状态
F2-S2-E6 | F2-S2 | F2 | F2-S2-B1 | 还原、氧化各一个电池 | 扫到目标电位后恒压 12 h，再测阻抗 | 15.3 mg cm⁻²（SE-C） | 约 50 MPa | 25 °C | 0.1 mV s⁻¹ 扫到目标电位，保持 12 h | 从 OCV（约 1.55 V vs In/InLi）到各目标电位（各点见 Fig. 6） | 每个目标电位 | 已抽取（正文 + SI） | 正文 | 10 | Fig. 6 | drastically changes from 40 to over 1500 | 测试方法 | 程序核验通过 | 数据字段均有定位或状态
F2-S5-E2a | F2-S5 | F2 | F2-S5-B2 | 另一批材料复现（Fig. S14） | 恒流循环 | 10.2 mg cm⁻²（S 3.40 mg cm⁻²） | 约 50 MPa | 25 °C | 446 μA（568 μA cm⁻²，0.1 C） | 0–3.0 V vs In/InLi | 第 50、100 圈 | 已抽取（正文 + SI） | SI | 4 | Fig. 7 | corresponding to a sulfur loading of 2.67 mg (3.40 mg cm-2) | 本电池载量 | 程序核验通过 | 未完整（缺 3 个定位）
F2-S5-E2b | F2-S5 | F2 | F2-S5-B2 | 另一批材料复现（Fig. S14） | 恒流循环 | 10.2 mg cm⁻²（S 3.40 mg cm⁻²） | 约 50 MPa | 25 °C | 446 μA（568 μA cm⁻²，0.1 C） | 1–3.0 V vs In/InLi | 第 50、100 圈 | 已抽取（正文 + SI） | SI | 4 | Fig. 7 | corresponding to a sulfur loading of 2.67 mg (3.40 mg cm-2) | 本电池载量 | 程序核验通过 | 未完整（缺 3 个定位）
F2-S5-E2c | F2-S5 | F2 | F2-S5-B2 | 另一批材料复现（Fig. S14） | 恒流循环 | 10.2 mg cm⁻²（S 3.40 mg cm⁻²） | 约 50 MPa | 25 °C | 446 μA（568 μA cm⁻²，0.1 C） | 1–2.7 V vs In/InLi | 第 50、100 圈 | 已抽取（正文 + SI） | SI | 4 | Fig. 7 | corresponding to a sulfur loading of 2.67 mg (3.40 mg cm-2) | 本电池载量 | 程序核验通过 | 未完整（缺 3 个定位）
F3-S1-E1 | F3-S1 | F3 | F3-S1-B1 |  | 恒流 | 2.5 mg cm⁻²（原文"active material"） |  |  | 100 mA g⁻¹ | 1.5–2.8 V | 前三圈 | 已抽取（正文 + SI） | 正文 | 4 | Fig. 4b | capacity of 1165, 1134, and 1074 mAh g−1 | 测试方法 | 程序核验通过 | 未完整（缺 1 个定位）
F3-S1-E2 | F3-S1 | F3 | F3-S1-B1 |  | 长循环 | 2.5 mg cm⁻²（原文"active material"） |  |  | 500 mA g⁻¹ | 1.5–2.8 V | 首圈、第 25 圈、第 325 圈 | 已抽取（正文 + SI） | 正文 | 4 | Fig. 5c,d | at the end of 325 cycles (considering 25th cycle capacity) | 循环阶段/取值点 | 程序核验通过 | 未完整（缺 2 个定位）
F3-S1-E3 | F3-S1 | F3 | F3-S1-B2 |  | 高载量循环 | 4 mg cm⁻²（S） |  |  | 正文 400 mA g⁻¹；SI 图 S7 注 500 mA g⁻¹（见异常 A4） | 1.5–2.8 V | 120 圈 | 已抽取（正文 + SI） | 正文 | 4 | Fig. 6a | till 120 cycles at 400 mA g−1 | 电流程序、循环阶段/取值点 | 程序核验通过 | 未完整（缺 1 个定位）
F3-S1-E4 | F3-S1 | F3 | F3-S1-B1 |  | EIS（第 1、200 圈） | 2.5 mg cm⁻²（原文"active material"） |  |  |  |  | 第 1、200 圈 | 已抽取（正文 + SI） | 正文 | 6 | Table 1 | and in the 200th cycle is | 循环阶段/取值点 | 程序核验通过 | 未完整（缺 1 个定位）
F3-S1-E5 | F3-S1 | F3 | F3-S1-B3 |  | 自放电（满充后静置 170 h） |  |  | 25 °C |  |  | 静置前后 | 已抽取（正文 + SI） | 正文 | 5 | Fig. S8 | cell before and after the self-discharge are 1154 and 870 mAh g−1 | 测试方法 | 程序核验通过 | 未完整（缺 1 个定位）
F3-S1-E6 | F3-S1 | F3 | 不适用（吸附实验） |  | Li2S6 溶液吸附目视 + UV-vis | 不适用（吸附实验） |  |  |  |  | 24 h | 已抽取（正文 + SI） | 正文 | 7 | Fig. S10 | Li2S6 solution from dark yellow color to pale yellow to colorless is | 测试方法 | 程序核验通过 | 未完整（缺 1 个定位）
F3-S2-E1 | F3-S2 | F3 | F3-S2-B1 |  | 长循环 | 2.5 mg cm⁻²（S） |  |  | 500 mA g⁻¹ |  | 首圈、第 130 圈 | 已抽取（正文 + SI） | 正文 | 4 | Fig. S6 | g−1 with 2.5 mg cm−2 loading of sulfur delivers an initial capacity of 504 | 本电池载量 | 程序核验通过 | 未完整（缺 1 个定位）
F3-S3-E1 | F3-S3 | F3 | F3-S3-B1 |  | 恒流（作者前作数据） |  |  |  | 100 mA g⁻¹ |  | 首圈、第 100 圈 | 已抽取（正文 + SI） | SI |  | Fig. S4 | The free-standing HSAC-S@CF cathode delivers an enhanced initial discharge capacity of 1100 mAh g-1 | 测试方法 | 程序核验通过 | 未完整（缺 1 个定位）
F4-S1-E1 | F4-S1 | F4 | F4-S1-B1 | 有重复（容量范围 98–128，个数） | 恒流循环 100 圈 | 8.9 mg cm⁻²（NCM） | 约 50 MPa | 25 °C | 0.1C（原文：1.78 mA cm⁻²，见异常 A1） | 2.6–4.3 V vs Li⁺/Li | 首圈、第 100 圈 | 已抽取（正文 + SI） | 正文 | 2 | Fig. 1 | 0.1C, corresponding to 1.78 mA cm−2 for cells with an active material | 电流程序、本电池载量 | 程序核验通过 | 数据字段均有定位或状态
F4-S2-E1 | F4-S2 | F4 | F4-S2-B1 | 有重复（144–155） | 恒流循环 100 圈 | 8.9 mg cm⁻²（原文通述；含碳后应略低，F5 同配方给 8.65） | 约 50 MPa | 25 °C | 0.1C（原文：1.78 mA cm⁻²，见异常 A1） | 2.6–4.3 V | 首圈、第 100 圈 | 已抽取（正文 + SI） | 正文 | 4 | Fig. 1 | the specific capacity of discharge varied between 98 and 128 | 重复说明 | 程序核验通过 | 数据字段均有定位或状态
F4-S3-E1 | F4-S3 | F4 | F4-S3-B1 |  | 首圈充放 |  | 约 50 MPa | 25 °C | 0.1C（原文：1.78 mA cm⁻²，见异常 A1） | 2.6–4.3 V | 首圈 | 已抽取（正文 + SI） | 正文 | 5 | Fig. S2 | the initial charge capacity is enhanced from 201 mAh g−1 (3 wt %) to 227 mAh | 测试方法 | 程序核验通过 | 数据字段均有定位或状态
F4-S1-E2 | F4-S1 | F4 | F4-S1-B1 |  | 100 圈后拆解 XPS（Ar⁺ 溅射清洁约 240 s） | 8.9 mg cm⁻²（NCM） |  |  |  | 充电态拆解 | 第 100 圈后 | 已抽取（正文 + SI） | 正文 | 5 | Fig. 2 | the ASSBs were disassembled in | 测试方法 | 程序核验通过 | 数据字段均有定位或状态
F4-S2-E2 | F4-S2 | F4 | F4-S2-B1 |  | 100 圈后拆解 XPS | 8.9 mg cm⁻²（原文通述；含碳后应略低，F5 同配方给 8.65） |  |  |  | 充电态拆解 | 第 100 圈后 | 已抽取（正文 + SI） | 正文 | 5 | Fig. 2 | the ASSBs were disassembled in | 测试方法 | 程序核验通过 | 数据字段均有定位或状态
F4-S1-E3 | F4-S1 | F4 | F4-S1-B1 | 每样 5 个点 | 100 圈后 ToF-SIMS（表面） | 8.9 mg cm⁻²（NCM） |  |  |  | 充电态拆解 | 第 100 圈后 | 已抽取（正文 + SI） | 正文 | 3 | Fig. 4 | We measured five mass spectra per sample in different areas | 重复说明、测试方法 | 程序核验通过 | 数据字段均有定位或状态
F4-S2-E3 | F4-S2 | F4 | F4-S2-B1 | 每样 5 个点 | 100 圈后 ToF-SIMS（表面） | 8.9 mg cm⁻²（原文通述；含碳后应略低，F5 同配方给 8.65） |  |  |  | 充电态拆解 | 第 100 圈后 | 已抽取（正文 + SI） | 正文 | 3 | Fig. 4 | We measured five mass spectra per sample in different areas | 重复说明、测试方法 | 程序核验通过 | 数据字段均有定位或状态
F4-S4-E1 | F4-S4 | F4 | F4-S4-B1 |  | CV 后 XPS | 30 mg VGCF/SE 复合物（面载量未报告） | 约 50 MPa |  | 1 mV s⁻¹ 扫描 | OCV → 5.5 V → 0 V vs In/InLi（两电极） | CV 前后 | 已抽取（正文 + SI） | SI | 8 | S-8 Cyclic Voltammetry | the first sweep (oxidative sweep) was carried out to 5.5 V versus In/InLi | 电位窗口、电流程序 | 程序核验通过 | 数据字段均有定位或状态
F5-S7a-E1 | F5-S7a | F5 | F5-S7a-B1 |  | CV + 5.5 V 后拆解 XPS |  | 约 50 MPa |  |  | 至 5.5 V vs In/InLi | 四圈后 | 已抽取（正文 + SI） | 正文 | 8 | Fig. 3–4 | Except for the CNTs, a systematic increase in | 测试方法 | 程序核验通过 | 数据字段均有定位或状态
F5-S7b-E1 | F5-S7b | F5 | F5-S7b-B1 |  | CV + 5.5 V 后拆解 XPS |  | 约 50 MPa |  |  | 至 5.5 V vs In/InLi | 四圈后 | 已抽取（正文 + SI） | 正文 | 8 | Fig. 3–4 | Except for the CNTs, a systematic increase in | 测试方法 | 程序核验通过 | 数据字段均有定位或状态
F5-S7c-E1 | F5-S7c | F5 | F5-S7c-B1 |  | CV + 5.5 V 后拆解 XPS |  | 约 50 MPa |  |  | 至 5.5 V vs In/InLi | 四圈后 | 已抽取（正文 + SI） | 正文 | 8 | Fig. 3–4 | Except for the CNTs, a systematic increase in | 测试方法 | 程序核验通过 | 数据字段均有定位或状态
F5-S7d-E1 | F5-S7d | F5 | F5-S7d-B1 |  | CV + 5.5 V 后拆解 XPS |  | 约 50 MPa |  |  | 至 5.5 V vs In/InLi | 四圈后 | 已抽取（正文 + SI） | 正文 | 8 | Fig. 3–4 | Except for the CNTs, a systematic increase in | 测试方法 | 程序核验通过 | 数据字段均有定位或状态
F5-S2-E1 | F5-S2 | F5 | F5-S2-B1 |  | 恒流首圈 + 循环 | 8.65 mg cm⁻² | 约 50 MPa | 25 °C | 0.1 C（正文：1.78 mA·cm⁻²；图 8 注：178 μA·m⁻²，见异常 A2、A3） | 2.6–4.3 V vs Li⁺/Li | 首圈、第 18 圈 | 已抽取（正文 + SI） | 正文 | 8 | Fig. 5 | the capacity difference (30 mA h·g−1) | 测试方法 | 程序核验通过 | 数据字段均有定位或状态
F5-S3-E1 | F5-S3 | F5 | F5-S3-B1 |  | 恒流首圈 + 循环 | 8.65 mg cm⁻² | 约 50 MPa | 25 °C | 0.1 C（正文：1.78 mA·cm⁻²；图 8 注：178 μA·m⁻²，见异常 A2、A3） | 2.6–4.3 V | 首圈、第 18 圈 | 已抽取（正文 + SI） | 正文 | 8 | Fig. 5 | the capacity difference (30 mA h·g−1) | 测试方法 | 程序核验通过 | 未完整（缺 1 个定位）
F5-S1-E2 | F5-S1 | F5 | F5-S1-B1 |  | 循环 50 圈 + 首充后 EIS | 8.92 mg cm⁻² | 约 50 MPa | 25 °C | 0.1 C（正文：1.78 mA·cm⁻²；图 8 注：178 μA·m⁻²，见异常 A2、A3） | 2.6–4.3 V | 第 50 圈；首充后 | 已抽取（正文 + SI） | 正文 | 11 | Fig. 8 | show comparable values (≈560 | 测试方法 | 程序核验通过 | 数据字段均有定位或状态
F5-S2-E2 | F5-S2 | F5 | F5-S2-B1 |  | 循环 50 圈 + 首充后 EIS | 8.65 mg cm⁻² | 约 50 MPa | 25 °C | 0.1 C（正文：1.78 mA·cm⁻²；图 8 注：178 μA·m⁻²，见异常 A2、A3） | 2.6–4.3 V | 第 50 圈；首充后 | 已抽取（正文 + SI） | 正文 | 10 | Fig. 8 | has only 29% of its initial capacity left | 循环阶段/取值点 | 程序核验通过 | 数据字段均有定位或状态
F5-S6-E2 | F5-S6 | F5 | F5-S6-B1 |  | 循环 50 圈 + 首充后 EIS |  | 约 50 MPa | 25 °C | 0.1 C（正文：1.78 mA·cm⁻²；图 8 注：178 μA·m⁻²，见异常 A2、A3） | 2.6–4.3 V | 第 50 圈；首充后 | 已抽取（正文 + SI） | 正文 | 11 | Fig. 8 | reduces the drop in capacity, so that after 50 cycles 52% of the | 循环阶段/取值点 | 程序核验通过 | 数据字段均有定位或状态
F5-S2-E3 | F5-S2 | F5 | 不适用（模拟） |  | 微结构分辨的电化学模拟（虚拟电极） | 不适用（模拟） |  |  | 0.1 C |  | 放电曲线 | 已抽取（正文 + SI） | 正文 | 9 | Fig. 6a | which increases the capacity by ∼27% | 测试方法 | 程序核验通过 | 未完整（缺 2 个定位）

## 比较
比较号 | 论文 | 样品测试号 | 对照测试号 | 对照来源 | 实际变化 | 单因素 | 测试条件核对 | 指标 | 结果类型 | 样品值限定 | 样品值 | 对照值限定 | 对照值 | 单位 | 定性描述 | 取值点 | 重复数 | 误差或不确定性 | 观察方向 | 目标意义 | 值性质 | 取值方式 | 受异常影响 | 抽取状态 | 文件 | 页码 | 图表 | 原句 | 支持字段 | 核验状态 | 复核说明 | 复核 ✍
F1-C1 | F1 | F1-S2-E1 | F1-S1-E1 | 同篇 | 电解质 LPS → LPSCl1.5（宿主均为 VC） | 否 | 倍率 一致（C/20）；温度 一致；压力 一致；载量 明确不同（1.3 vs 1.1 mg cm⁻²） | 首圈放电容量 | 定量 |  | 1210 |  | 1130 | mAh g⁻¹ |  | 首圈 |  |  | 增加 | 有利（容量更高） | 实验测量 | 正文 |  | 已抽取（正文 + SI） | 正文 | 2 | Fig. 2a | 1,210 mAh g−1 versus 1,130 mAh g−1 | 样品值、对照值 | 程序核验通过
F1-C2 | F1 | F1-S4-E1 | F1-S2-E1 | 同篇 | 宿主 VC → CNG | 否 | 倍率 明确不同（C/10 vs C/20）；载量 明确不同（1.6 vs 1.3） | 充电约 2.9 V 处的额外平台 | 定性 | [5 empty] | 样品：充电约 2.9 V 处无额外平台；对照：有 | 首次充电 |  |  | 定性变化 | 有利（作者把该平台归为电解质氧化） | 实验测量 | 图（定性） |  | 已抽取（正文 + SI） | 正文 | 2 | Fig. 2a,b | did not show an additional | 定性描述 | 程序核验通过 | 限制属实：样品与对照倍率不同（C/10 vs C/20）
F1-C3 | F1 | F1-S4-E2 | F1-S2-E2 | 同篇 | 宿主 VC → CNG（同时改变 N 含量 0→15 at.%、比表面积 260→450 m² g⁻¹、局部电子传输） | 否 | 倍率 一致；截止 一致（4.1 V）；电解质载量 一致（约 4.5 mg cm⁻²） | 直接充电至 4.1 V 的电解质氧化容量 | 定量 | 约 | 46 |  | 277 | mAh g⁻¹（按电解质质量） |  | 首次充电至 4.1 V | 有重复（个数） |  | 减少 | 有利（电解质分解少） | 实验测量 | 正文 |  | 已抽取（正文 + SI） | 正文 | 2 | Fig. 2c | showed a capacity of only ~46 mAh g−1 | 样品值、对照值 | 程序核验通过
F1-C4 | F1 | F1-S3-E2 | F1-S2-E2 | 同篇 | 宿主 VC → NG（N 3.1 at.%） | 否 | 同 F1-C3 | 直接充电至 4.1 V 的电解质氧化容量 | 定量 |  | 200 |  | 277 | mAh g⁻¹（按电解质质量） |  | 首次充电至 4.1 V | 同上 |  | 减少 | 有利 | 实验测量 | 正文 |  | 已抽取（正文 + SI） | 正文 | 2 | Fig. 2c | (200 mAh g−1) | 样品值、对照值 | 程序核验通过
F1-C5 | F1 | F1-S4-E2 | F1-S2-E2 | 同篇 | 宿主 VC → CNG | 否 | 同 F1-C3 | dQ/dV 氧化峰 | 定性 | [5 empty] | 样品：只剩一个宽而弱的峰；对照：约 2.4 V、2.94 V 两步氧化 | 首次充电 | 同上 |  | 定性变化 | 有利 | 实验测量 | 图（定性） |  | 已抽取（正文 + SI） | 正文 | 2 | Fig. 2d | absent for CNG, leaving only one | 定性描述 | 程序核验通过
F1-C6 | F1 | F1-S4-E4 | F1-S2-E4 | 同篇 | 宿主 VC → CNG | 否 | 一致（均充至 4.1 V 后拆解，同一表面分析条件） | TOF-SIMS P2S7⁻ 碎片（分解产物） | 定性 | [5 empty] | 样品：P2S7⁻ 未检出；对照：明显 | 充至 4.1 V 后 | 每样多点平均 | 基质效应可能使强度略有偏差（作者说明） | 减少 | 有利 | 实验测量 | 图（定性） |  | 已抽取（正文 + SI） | 正文 | 4 | Fig. 3g–j | whereas they are very evident in NG–S–LPSCl1.5 | 定性描述 | 程序核验通过
F1-C7 | F1 | F1-S4-E3 | F1-S2-E3 | 同篇 | 宿主 VC → CNG | 否 | 一致（同为充至 4.1 V 后测） | 电荷转移电阻（等效电路拟合） | 定量 |  | 367000 |  | 1270000 | Ω |  | 充至 4.1 V 后 |  |  | 减少 | 有利（作者解释为分解少） | 实验测量（等效电路拟合） | SI 正文 |  | 已抽取（正文 + SI） | SI | 18 | Supp. Fig. 16 | 3.67x 105 Ω: vs. NG (9.87 x 105 Ω) and VC (1.27x 106 Ω) | 样品值、对照值 | 程序核验通过
F1-C8 | F1 | F1-S5-E1 | F1-S6-E1 | 同篇 | 宿主 NG → CNG（硫 70%） | 否（宿主多项性质同时变） | 载量 一致（1.5）；倍率 一致；温度 一致 | 较高倍率下放电容量 | 定量（仅样品值） |  | 480 |  |  | mAh g⁻¹ | 原文：较高倍率下 CNG 容量约为 NG 的 2.5 倍，未指明具体倍率，不能据此推算 1C 时 NG 的值 | 各倍率 | 3 个电池，平均差 <10% | 3 个电池，平均差 < 10% | 增加 | 有利 | 实验测量 | 正文 |  | 已抽取（正文 + SI） | 正文 | 4 | Fig. 4c | a 2.5-fold higher capacity | 样品值 | 程序核验通过 | 已复核：对照值只在图中，不影响候选判断，不读图
F1-C9 | F1 | F1-S5-E2 | F1-S6-E2 | 同篇 | 宿主 NG → CNG | 否 | 倍率 一致（C/10）；载量 明确不同但接近（1.7 vs 1.6）；温度 一致；装配 一致（同一扭矩） | 第 50 圈放电容量 | 定量 |  | 990 |  | 480 | mAh g⁻¹ |  | 第 50 圈 | CNG 有一个重复 |  | 增加 | 有利 | 实验测量 | 正文 |  | 已抽取（正文 + SI） | 正文 | 5 | Fig. 4d / Supp. Fig. 24 | a capacity of only 480 mAh g−1 remained | 样品值、对照值 | 程序核验通过
F1-C10 | F1 | F1-S5-E4 | F1-S6-E3 | 同篇 | 宿主 NG → CNG（高载量，60 °C） | 否 | 温度 一致（60 °C）；倍率 一致；载量 明确不同但接近（7.6 vs 7.4） | 首圈面容量 | 定量 |  | 11.3 |  | 4.1 | mAh cm⁻² |  | 首圈 |  |  | 增加 | 有利 | 实验测量 | 正文 |  | 已抽取（正文 + SI） | 正文 | 7 | Fig. 6c / Supp. Fig. 28 | The NG–S cell exhibited an areal capacity of 4.1 mAh cm−2 | 样品值、对照值 | 程序核验通过
F1-C11 | F1 | F1-S7-E1 | F1-S7-E2 | 同篇 | 上截止电压 3.1 → 2.7 V（同一 VC 配方） | 是 | 其余条件 无法判断（图注未写） | 长循环稳定性 | 定性 | [5 empty] | 上截止 2.7 V：长循环仍很差；3.1 V：差 | 长循环 |  |  | 未检出明确变化 | 不利（降低截止电压救不回 VC 电池） | 实验测量 | SI 图（定性） |  | 已抽取（正文 + SI） | SI | 27 | Supp. Fig. 25 | performance of the VC cell at that cutoff voltage is very poor | 定性描述 | 程序核验通过 | 限制属实：数值只在图中；S7 硫含量未报告
F2-C1 | F2 | F2-S2-E3 | F2-S1-E1 | 同篇 | 加 10 wt% 碳（球磨条件相同） | 是 | 温度 一致（25 °C，SI 写明阻抗统一在 25 ℃ 测）；压力 无法判断（纯电解质片是否加压未单独写）；其余 一致 | 有效离子电导 | 定量 |  | 0.2 |  | 0.76 | mS cm⁻¹ |  | OCV | 三种构型拟合 | 样品 ±0.02 | 减少 | 存在权衡（离子通路变差；同时得到 1.9 mS cm⁻¹ 电子电导） | 实验测量 | 正文 |  | 已抽取（正文 + SI） | 正文 | 7 | Fig. 4–5 | This value corresponds to only 26% of the measured bulk | 样品值、对照值 | 程序核验通过
F2-C2 | F2 | F2-S4-E1 | F2-S1-E1 | 同篇 | 加 30 wt% 碳 | 是 | 同 F2-C1 | 有效离子电导 | 定量 |  | 0.033 |  | 0.76 | mS cm⁻¹ |  | OCV |  |  | 减少 | 不利 | 实验测量 | 正文 |  | 已抽取（正文 + SI） | 正文 | 7 | Fig. 5a | 3.3 × 10−2 mS cm−1 with 30 wt% of carbon | 样品值、对照值 | 程序核验通过
F2-C3a | F2 | F2-S3-E1 | F2-S2-E4 | 同篇 | 碳 10 → 20 wt% | 是 | 一致（SI 图 S9 注：三种配比同一方式循环，1–3 V vs In/InLi） | 首次充电容量（来自电解质分解） | 定量 |  | 160 |  | 327 | mAh gSE⁻¹ |  | 首次充电 |  |  | 减少 | 未知（作者推测部分电解质被离子隔离，"需进一步研究"） | 实验测量 | 正文 |  | 已抽取（正文 + SI） | 正文 | 8 | Fig. S9 | decreases from 327 to 160 mAh gSE−1 | 样品值、对照值 | 程序核验通过
F2-C3b | F2 | F2-S4-E2 | F2-S2-E4 | 同篇 | 碳 10 → 30 wt% | 是 | 同 F2-C3a | 首次充电容量（来自电解质分解） | 定量 |  | 87 |  | 327 | mAh gSE⁻¹ |  | 首次充电 |  |  | 减少 | 未知（作者推测部分电解质被离子隔离，"需进一步研究"） | 实验测量 | 正文 |  | 已抽取（正文 + SI） | 正文 | 8 | Fig. S9 | decreases from 327 to 160 mAh gSE−1 | 样品值、对照值 | 程序核验通过
F2-C4 | F2 | F2-S5-E1 | F2-S2-E5 | 同篇 | 加入硫（同时电解质比例 90 → 50 wt%，并多一步球磨） | 否 | 温度范围 一致 | 离子传导活化能 | 定量 |  | 0.52 |  | 0.41 | eV | 对照两个对称电池分别为 0.41、0.43 eV | — |  | 作者称在典型标准差内比较 | 增加 | 不利（离子传输更慢） | 实验测量 | 正文 |  | 已抽取（正文 + SI） | 正文 | 9 | Fig. 5b | shows a much higher Ea (0.52 eV) | 样品值、对照值 | 程序核验通过
F2-C5 | F2 | F2-S2-E6 | F2-S2-E6 | 同篇（同一电池逐点） | 施加电位升至 2.4 V vs In/InLi 并保持 12 h | 是 | 一致（同一电池逐点） | 复合层离子电阻 Rion | 定量 | > | 1500 |  | 40 | Ω |  | 2.4 V vs In/InLi（样品）vs 初始（对照） | 1 个电池 |  | 增加 | 不利 | 实验测量 | 正文 |  | 已抽取（正文 + SI） | 正文 | 10 | Fig. 6d | drastically changes from 40 to over 1500 | 样品值、对照值 | 程序核验通过
F2-C6 | F2 | F2-S2-E2d | F2-S2-E2a | 同篇 | 上截止电位 1.8 → 3.0 V（SE-C，不含硫） | 是 | 其余 一致 | 可逆容量（电解质分解产物贡献） | 定量（仅样品值） | 约 | 200 |  |  | mAh gSE⁻¹ | 对照：很少（原文未给数值） | 稳定循环段 |  |  | 增加 | 存在权衡（多出容量，但离子传输变差，见 F2-C5） | 实验测量 | 正文 |  | 已抽取（正文 + SI） | 正文 | 3 | Fig. 2c | which increase from 150 to 200 mAh gSE−1 | 样品值 | 程序核验通过
F2-C7a | F2 | F2-S5-E2c | F2-S5-E2a | 同篇 | 截止电位区间（同一 SE-C-S 配方） | 是 | 其余 一致 | 第 50 圈相对首圈放电的容量保持 | 定量（仅样品值） |  | 106.9 |  |  | % | 样品 1350 mAh gS⁻¹、4.59 mAh cm⁻²；对照（0–3.0 V）：快速衰减 | 第 50 圈 | 另一批材料复现（Fig. S14） | 另一批材料复现（Fig. S14） | 增加 | 有利 | 实验测量 | 正文 |  | 已抽取（正文 + SI） | 正文 | 12 | Fig. 7a | the capacity retention of 106.9% upon the 50th discharge | 样品值 | 程序核验通过 | 已复核：对照值只在图中，不影响候选判断，不读图
F2-C7b | F2 | F2-S5-E2c | F2-S5-E2b | 同篇 | 截止电位区间（同一 SE-C-S 配方） | 是 | 其余 一致 | 第 50 圈相对首圈放电的容量保持 | 定量（仅样品值） |  | 106.9 |  |  | % | 对照（1–3.0 V）：后期库仑效率低 | 第 50 圈 | 另一批材料复现（Fig. S14） | 同上 | 增加 | 有利 | 实验测量 | 正文 |  | 已抽取（正文 + SI） | 正文 | 12 | Fig. 7a | the capacity retention of 106.9% upon the 50th discharge | 样品值 | 程序核验通过 | 已复核：同上
F3-C1 | F3 | F3-S1-E2 | F3-S2-E1 | 同篇 | 加 FeS2-RGO 和 HSAC（对照组成未报告） | 无法判断 | 电流 一致（500 mA g⁻¹）；载量 一致（2.5 mg cm⁻²）；温度 无法判断 | 首圈放电容量 | 定量 |  | 740 |  | 504 | mAh g⁻¹ |  | 首圈 |  |  | 增加 | 有利 | 实验测量 | 正文 |  | 已抽取（正文 + SI） | 正文 | 4 | Fig. 5d / Fig. S6 | delivers an initial capacity of 504 | 样品值、对照值 | 程序核验通过 | 限制属实：对照组成未报告
F3-C2 | F3 | F3-S1-E2 | F3-S2-E1 | 同篇 | 同 F3-C1 | 无法判断 | 取值点 明确不同（第 325 圈且以第 25 圈为基准 vs 第 130 圈，基准未写） | 容量保持率 | 定量 |  | 73 |  | 65 | % | 取值点不同：样品第 325 圈（以第 25 圈为基准），对照第 130 圈（基准未写） | 见左 |  |  | 无法判断 | 未知（取值点和基准都不同，不能比） | 实验测量 | 正文 |  | 已抽取（正文 + SI） | 正文 | 4 | Fig. 5d / Fig. S6 | at the end of 325 cycles (considering 25th cycle capacity) | 样品值、对照值 | 程序核验通过 | 限制属实：取值点不可比
F3-C3 | F3 | F3-S1-E1 | F3-S3-E1 | 作者引用的历史结果 | 加 FeS2-RGO | 无法判断 | 电流 一致（100 mA g⁻¹）；其余 无法判断 | 首圈放电容量 | 定量 |  | 1165 |  | 1100 | mAh g⁻¹ |  | 首圈 |  |  | 增加 | 未知（差约 6%，跨论文对照） | 实验测量 | SI 图注 |  | 已抽取（正文 + SI） | SI |  | Fig. S4 | The free-standing HSAC-S@CF cathode delivers an enhanced initial discharge capacity of 1100 mAh g-1 | 样品值、对照值 | 程序核验通过 | 限制属实：跨论文对照，条件未核对
F3-C4 | F3 | F3-S1-E4（第 200 圈） | F3-S1-E4（第 1 圈） | 同篇（同一电池前后） | 循环 200 圈 | 是 | 一致 | 电荷转移电阻 Rct | 定量 |  | 8.23 |  | 3.4 | Ω cm² |  | 第 200 圈 vs 第 1 圈 | 1 个电池 |  | 增加 | 不利（作者解释为硫重分布、Li2S 积累） | 实验测量（拟合） | 表格 |  | 已抽取（正文 + SI） | 正文 | 6 | Table 1 | and in the 200th cycle is | 样品值、对照值 | 程序核验通过
F3-C5 | F3 | F3-S1-E5（静置后） | F3-S1-E5（静置前） | 同篇（同一电池前后） | 满充后静置 170 h | 是 | 一致 | 放电容量 | 定量 |  | 870 |  | 1154 | mAh g⁻¹ |  | 静置前后 | 1 个电池 |  | 减少 | 未知（没有不含 FeS2 的对照电池，无法判断是否改善自放电） | 实验测量 | 正文 |  | 已抽取（正文 + SI） | 正文 | 5 | Fig. S8 | cell before and after the self-discharge are 1154 and 870 mAh g−1 | 样品值、对照值 | 程序核验通过 | 限制属实：无不含 FeS2 的对照
F4-C1 | F4 | F4-S2-E1 | F4-S1-E1 | 同篇 | 外加 VGCF 2.9 wt%（NCM:SE 不变） | 是 | 一致（0.1C、25 °C、50 MPa、2.6–4.3 V） | 首圈放电容量 | 定量 |  | 144 |  | 98 | mAh g⁻¹ |  | 首圈 | 有重复（个数） | 重复范围：样品 144–155，对照 98–128 | 增加 | 有利 | 实验测量 | 正文 | A1（两侧电流相同，组内比较不受影响） | 已抽取（正文 + SI） | 正文 | 4 | Fig. 1A | (between 144 and 155 mAh g−1) | 样品值、对照值 | 程序核验通过
F4-C2 | F4 | F4-S2-E1 | F4-S1-E1 | 同篇 | 同 F4-C1 | 是 | 一致 | 放电容量随循环的交叉 | 定性 | [5 empty] | 样品第 62 圈后容量低于参比 | 第 62 圈 |  |  | 定性变化 | 不利（初始优势不能保持） | 实验测量 | 正文 | A1（两侧电流相同） | 已抽取（正文 + SI） | 正文 | 5 | Fig. 1B | After 62 cycles, the | 定性描述 | 程序核验通过
F4-C3 | F4 | F4-S2-E1 | F4-S1-E1 | 同篇 | 同 F4-C1 | 是 | 一致 | 平均库仑效率 | 定量 |  | 98.9 |  | 99.5 | % |  | 100 圈平均 |  |  | 减少 | 不利 | 实验测量 | 正文 | A1（两侧电流相同） | 已抽取（正文 + SI） | 正文 | 5 | Fig. 1B | mean Coulomb efficiency of only 98.9% | 样品值、对照值 | 程序核验通过
F4-C4 | F4 | F4-S3-E1 | F4-S2-E1 | 同篇 | VGCF 2.9（"3"）→ 3.8 wt% | 是 | 一致 | 首次充电容量 | 定量 |  | 227 |  | 201 | mAh g⁻¹ |  | 首次充电 |  |  | 增加 | 存在权衡（超过 NCM 常规容量的部分被作者归为分解产物贡献） | 实验测量 | 正文 | A1（两侧电流相同） | 已抽取（正文 + SI） | 正文 | 5 | Fig. S2 | the initial charge capacity is enhanced from 201 mAh g−1 (3 wt %) to 227 mAh | 样品值、对照值 | 程序核验通过
F4-C5 | F4 | F4-S2-E2 | F4-S1-E2 | 同篇 | 同 F4-C1 | 是 | 一致（同样溅射清洁） | XPS S 2p 中氧化物种（分解产物）占比 | 定量（仅样品值） | 约 | 60 |  |  | % | 对照占比只在图中 | 第 100 圈后 |  |  | 增加 | 不利 | 实验测量 | 正文 |  | 已抽取（正文 + SI） | 正文 | 5 | Fig. 2B | almost 60% of the total signal area can | 样品值 | 程序核验通过 | 已复核：对照值只在图中，不影响候选判断，不读图
F4-C6 | F4 | F4-S2-E3 | F4-S1-E3 | 同篇 | 同 F4-C1 | 是 | 一致 | ToF-SIMS 多硫化物碎片 | 定性 | [5 empty] | 样品：多硫化物碎片增加更明显；对照：增加 | 第 100 圈后 | 每样 5 个点 | 每样 5 个点 | 增加 | 不利 | 实验测量 | 图（定性） |  | 已抽取（正文 + SI） | 正文 | 7 | Fig. 4 | but are more pronounced in the case with VGCF | 定性描述 | 程序核验通过
F4-C7 | F4 | F4-S4-E1（CV 后） | F4-S4-E1（CV 前） | 同篇 | 对 VGCF/SE（不含 NCM）施加电位扫描 | 是 | 一致 | XPS S 2p 分解信号 | 定性 | [5 empty] | CV 后出现与复合正极相似的分解信号 | CV 前后 |  |  | 定性变化 | 不利（碳/电解质界面本身会分解） | 实验测量 | SI 图（定性） |  | 已抽取（正文 + SI） | 正文 | 6 | Fig. S5 | show a similar decomposition behavior compared to the composite | 定性描述 | 程序核验通过
F5-C1a | F5 | F5-S7b-E1 | F5-S7a-E1 | 同篇 | 碳种类 VGCF → Super C65（比表面积与形貌同时变） | 否 | 一致 | CV 与 XPS 中的分解程度 | 定性 | [5 empty] | C65（62 m² g⁻¹）分解信号高于 VGCF（24 m² g⁻¹） | CV 后 |  | CNT 电池峰电流波动大（作者说明） | 增加 | 不利 | 实验测量 | 图（定性） |  | 已抽取（正文 + SI） | 正文 | 8 | Fig. 3–4 | Except for the CNTs, a systematic increase in | 定性描述 | 程序核验通过
F5-C1b | F5 | F5-S7d-E1 | F5-S7a-E1 | 同篇 | 碳种类 VGCF → KBC（比表面积与形貌同时变） | 否 | 一致 | CV 与 XPS 中的分解程度 | 定性 | [5 empty] | KBC（1270 m² g⁻¹）分解信号高于 VGCF | CV 后 |  | CNT 电池峰电流波动大（作者说明） | 增加 | 不利 | 实验测量 | 图（定性） |  | 已抽取（正文 + SI） | 正文 | 8 | Fig. 3–4 | Except for the CNTs, a systematic increase in | 定性描述 | 程序核验通过
F5-C1c | F5 | F5-S7c-E1 | F5-S7a-E1 | 同篇 | 碳种类 VGCF → CNT（比表面积与形貌同时变） | 否 | 一致 | CV 与 XPS 中的分解程度 | 定性 | [5 empty] | 作者称 CNT 是"随比表面积增大"规律的例外 | CV 后 |  | CNT 电池峰电流波动大（作者说明） | 无法判断 | 不利 | 实验测量 | 图（定性） |  | 已抽取（正文 + SI） | 正文 | 8 | Fig. 3–4 | Except for the CNTs, a systematic increase in | 定性描述 | 程序核验通过
F5-C2 | F5 | F5-S2-E1 | F5-S3-E1 | 同篇 | 碳 C65 → VGCF | 否（形貌和比表面积同时变） | 一致 | 前几圈放电容量差 | 定量（差值） | 约 | 30 |  |  | mAh g⁻¹（VGCF 比 C65 高出的值） | 第 18 圈后两者相同 | 前几圈；第 18 圈后相同 |  |  | 增加 | 有利（但第 18 圈后优势消失） | 实验测量 | 正文 | A2、A3（两侧电流相同） | 已抽取（正文 + SI） | 正文 | 8 | Fig. 5c | the capacity difference (30 mA h·g−1) | 样品值 | 程序核验通过
F5-C3 | F5 | F5-S2-E2 | F5-S1-E2 | 同篇 | 外加未包覆 VGCF 2.9 wt% | 是 | 一致 | 第 50 圈容量保持（相对首圈） | 定量 |  | 29 | 约 | 46 | % |  | 第 50 圈 |  | 对照为读图值：首圈约 122、第 50 圈约 56 mAh g⁻¹，估读约 ±3 mAh g⁻¹（约 ±3 个百分点） | 减少 | 不利 | 样品：实验测量；对照：由读图值换算 | 样品：正文；对照：读图（图 8a） | A2、A3（两侧电流相同） | 已抽取（正文 + SI） | 正文 | 10 | Fig. 8a | has only 29% of its initial capacity left | 样品值、对照值 | 程序核验通过 | 已复核：读图取对照值
F5-C4 | F5 | F5-S6-E2 | F5-S2-E2 | 同篇 | VGCF 包覆 AlxOy（其余不变） | 是 | 一致 | 第 50 圈容量保持（相对首圈） | 定量 |  | 52 |  | 29 | % |  | 第 50 圈 |  |  | 增加 | 有利 | 实验测量 | 正文 | A2、A3（两侧电流相同） | 已抽取（正文 + SI） | 正文 | 11 | Fig. 8a | reduces the drop in capacity, so that after 50 cycles 52% of the | 样品值、对照值 | 程序核验通过
F5-C5 | F5 | F5-S6-E2 | F5-S1-E2 | 同篇 | 外加包覆 VGCF | 是 | 一致 | 第 50 圈放电容量（相对无碳） | 定量 |  | 1.4 |  | 1 | 倍（第 50 圈放电容量，相对无碳） |  | 第 50 圈 |  |  | 增加 | 有利 | 实验测量 | 正文 | A2、A3（两侧电流相同） | 已抽取（正文 + SI） | 正文 | 11 | Fig. 8a | VGCF cell has 1.4 times | 样品值、对照值 | 程序核验通过
F5-C6a | F5 | F5-S2-E2 | F5-S1-E2 | 同篇 | 外加未包覆 VGCF 2.9 wt% vs 无碳 | 是 | 一致（首充后测） | 电解质体相电阻 R_SE | 定量 | 约 | 650 | 约 | 560 | Ω |  | 首次充电后 |  |  | 增加 | 不利（作者解释为碳诱发电解质分解） | 实验测量（拟合） | 正文 |  | 已抽取（正文 + SI） | 正文 | 11 | Fig. 8b | increased to about 650 | 样品值、对照值 | 程序核验通过
F5-C6b | F5 | F5-S2-E2 | F5-S6-E2 | 同篇 | 未包覆 VGCF vs 包覆 VGCF（同为 2.9 wt%） | 是 | 一致（首充后测） | 电解质体相电阻 R_SE | 定量 | 约 | 650 | 约 | 560 | Ω |  | 首次充电后 |  |  | 增加 | 不利（作者解释为碳诱发电解质分解） | 实验测量（拟合） | 正文 |  | 已抽取（正文 + SI） | 正文 | 11 | Fig. 8b | increased to about 650 | 样品值、对照值 | 程序核验通过
F5-C7a | F5 | F5-S2-E2 | F5-S1-E2 | 同篇 | 外加未包覆 VGCF 2.9 wt% vs 无碳 | 是 | 一致 | NCM–LPS 电荷转移电阻 R_Ca | 定量 | 约 | 93 | 约 | 74 | Ω |  | 首次充电后 |  |  | 增加 | 不利 | 实验测量（拟合） | 正文 |  | 已抽取（正文 + SI） | 正文 | 11 | Fig. 8b | slightly increased (≈93 | 样品值、对照值 | 程序核验通过
F5-C7b | F5 | F5-S2-E2 | F5-S6-E2 | 同篇 | 未包覆 VGCF vs 包覆 VGCF（同为 2.9 wt%） | 是 | 一致 | NCM–LPS 电荷转移电阻 R_Ca | 定量 | 约 | 93 | 约 | 74 | Ω |  | 首次充电后 |  |  | 增加 | 不利 | 实验测量（拟合） | 正文 |  | 已抽取（正文 + SI） | 正文 | 11 | Fig. 8b | slightly increased (≈93 | 样品值、对照值 | 程序核验通过
F5-C8 | F5 | F5-S2-E3 | 无碳虚拟电极 | 同篇 | 加 VGCF 3 wt%（虚拟电极） | 是 | — | 放电容量（模拟） | 定量（增幅） | 约 | 27 |  |  | %（容量增幅） |  | 0.1 C 放电 |  |  | 增加 | 有利 | 理论计算或模拟 | 正文 |  | 已抽取（正文 + SI） | 正文 | 9 | Fig. 6a | which increases the capacity by ∼27% | 样品值 | 程序核验通过

## 策略
策略号 | 论文 | 策略家族 | 具体实现 | 位置 | 针对的问题 | 声称作用 | 支持作用的比较 | 支持层次 | 作用所需前提 | 前提提出者 | 前提的支持证据 | 代价或限制 | 代价证据 | 跨体系相关陈述 | 文件 | 页码 | 原句 | 抽取状态 | 支持字段 | 核验状态 | 复核 ✍
F1-ST1 | F1 | S08 宿主结构 + S10 极性位点 | 高含氮 C3N4/N 掺杂石墨烯复合宿主（CNG，N 15 at.%），载硫 40% 或 70%，与 LPSCl1.5 1:1 手磨 | 正极内部；宿主/电解质界面 | P06 电解质分解（硫银锗矿约 2.5 V 起氧化） | 抑制硫银锗矿氧化；提高倍率和循环 | F1-C2～C10 | 性能改善：对照实验支持。机制：部分支持（TOF-SIMS、XPS 与 Li–N 作用一致，作者自述"不能确证 Li–N 键"）；DFT 计算 | ①宿主吡啶 N 与电解质中 Li⁺ 强结合，抑制第一步 Li⁺ 脱出；②宽带隙 C3N4 限制界面局部电子传输，而整体电导（11.4 S cm⁻¹）仍够电池工作 | 作者 | ①计算（结合能 0.41 vs 0.27 eV Å⁻²）+ 光谱相关证据；改变过 N 含量（VC 0%、NG 3.1%、CNG 15% → 氧化容量 277、200、46），但宿主同时改变了比表面积和电导，有混杂。②计算（DOS） | 作者解释：电子传输若完全阻断电池不能工作，需要平衡；高载量首圈充电不能完全回收，作者推测"部分接触损失"；用 Li–In 负极，锂金属负极下的枝晶与稳定性未解决 | 未测试或未报告（平衡点、锂金属负极）；观察到首圈不可逆（原因为作者推测） | 作者陈述：N、O、F 极性基团在液态锂硫里用来结合多硫化物，本文"借用这些设计原则"，作用对象改为电解质中的 Li⁺ | 正文 | 2 | liquid-electrolyte Li–S batteries to bind lithium polysulfides. Using | 已抽取（正文 + SI） | 跨体系相关陈述 | 程序核验通过
F1-ST2 | F1 | S01 换电解质 | 富氯硫银锗矿 Li5.5PS4.5Cl1.5 替代 Li3PS4 | 电解质本体；正极复合物 | P04 离子传输；降低游离 S²⁻ 比例 | 更高离子电导，略提高容量 | F1-C1 | 性能改善：对照实验支持（载量不同，有混杂） | 游离 S²⁻ 更少 → 更不易氧化 | 作者 | 作者解释（未单独验证） | 两种电解质都出现约 2.9 V 的氧化平台（F1-C1 同组图） | 观察到指定代价（仍被氧化） |  | 正文 | 2 | We utilized Cl-rich Li5.5PS4.5Cl1.5 AG to lower the fraction | 已抽取（正文 + SI） | 具体实现、作用所需前提 | 程序核验通过
F2-ST1 | F2 | S16 复合正极配比 | 碳黑 ECP600JD（约 1400 m² g⁻¹）与 Li6PS5Cl 球磨，10–30 wt% | 正极内部 | P05 电子传导不足（硫、Li2S 绝缘） | 提供电子通路（10 wt% 时有效电子电导 1.9 mS cm⁻¹） | F2-C1 | 性能（电子电导实测） | 复合物中离子通路仍然连续 | 分析者（据作者数据） | 对照实验支持：改变碳含量后有效离子电导急剧下降（F2-C1、C2） | 有效离子电导下降；增大"反应体积"、促进电解质分解（作者解释 + 引文）；分解产物贡献可逆容量但使离子传输变差 | 观察到指定代价（F2-C1、C2、C5、C6） | 作者陈述：液态锂硫的 Bruggeman 指数通常 0.5–3，本文固态复合正极约 7，固态中离子传输对碳含量更敏感 | 正文 | 1 | S8 and Li2S induces intense electrolyte | 已抽取（正文 + SI） | 针对的问题 | 程序核验通过
F2-ST2 | F2 | S14 运行条件 | 把截止电位限制在 1–2.7 V vs In/InLi（约 1.6–3.3 V vs Li⁺/Li） | 电池整体 | P06 电解质氧化/还原分解导致离子传输恶化 | 容量保持显著改善（第 50 圈 106.9%） | F2-C7a、C7b | 性能改善：对照实验支持（同一配方只改窗口，另一批材料复现） | 存在一个"离子电导不明显下降"的电位窗口，比"无法拉第电流"的窗口略宽 | 作者 | 对照实验支持：逐点施加电位后测离子电阻（F2-C5） | 降低上限会牺牲部分来自电解质分解的容量 | 观察到指定代价（F2-C6，容量来源的作者解释） |  | 正文 | 12 | By restricting the cycling potential between | 已抽取（正文 + SI） | 具体实现、声称作用 | 程序核验通过
F2-ST3 | F2 | S16 / S13（作者建议，本文未实施） | 结构化正极、做"锂离子高速通道"、减小迂曲度；选不易因加工失去电导、或分解为离子导电相的电解质 | 正极内部 | P04 正极内离子传输慢 | 降低过电位 | — | 推测 | 缩短离子"行程"即可降低过电位 | 作者 | 推测 | — | 未测试或未报告 |  | 正文 | 10 | By structuring the cathode to implement fast | 已抽取（正文 + SI） | 具体实现 | 程序核验通过
F2-ST4 | F2 | S13 加工 | 高能球磨制复合正极 | 正极内部 | — | 得到充分混合的复合物 | — | — | — | — | — | 加入硫后离子传导活化能升高（0.52 vs 0.41 eV），作者推测球磨形成氧化态非晶硫代磷酸盐 | 观察到指定代价（F2-C4）；原因为推测 |  | 正文 | 9 | high-energy milling might be detrimental | 已抽取（正文 + SI） | 代价或限制 | 程序核验通过
F3-ST1 | F3 | S09 催化 + S10 极性吸附 | FeS2 纳米球（约 50 nm）修饰还原氧化石墨烯（FeS2:RGO = 40:60），与 HSAC、硫熔融复合 | 正极内部 | P10 多硫化物穿梭；P11 转化动力学；P05 电子传导 | 化学吸附多硫化物、催化转化、提高电导、缓冲体积变化 | F3-C1、F3-C3 | 性能：弱（对照组成不明；另一对照来自前作）。机制：作者解释（"Fe 与硫物种之间的键不断断裂又重建"无直接证据，属推测）；吸附实验无空白对照 | 多硫化物溶于液态电解液，并能扩散到 FeS2 表面被吸附、转化 | 分析者（据作者描述） | 作者解释 | 未报告 | 未测试或未报告 | FeS2 约 1.5 V 发生锂化（作者引文） | 正文 | 2 | lithiation potential [6,25]. Since FeS2 is semi-conductive | 已抽取（正文 + SI） | 具体实现 | 程序核验通过
F3-ST2 | F3 | S08 导电骨架 | 3D 碳纤维毡集流体替代铝箔 | 正极内部 | P12 体积变化；P13 传输路径 | 容纳体积膨胀、让电解液充分进入、缩短传输路径 | —（没有同配方铝箔对照） | 作者解释 | 液态电解液能充分浸润 3D 骨架 | 作者 | 作者解释 | 未报告 | 未测试或未报告 |  | 正文 | 2 | providing enough electrolytes into its matrix | 已抽取（正文 + SI） | 作用所需前提 | 程序核验通过
F4-ST1 | F4 | S16 复合正极导电添加剂 | VGCF（24 m² g⁻¹，直径 100 nm）2.9 wt%，外加到 NCM622/β-Li3PS4 70:30 | 正极内部 | P13 活性物利用率；P05 电子传导 | 更多 NCM 颗粒被电子连通，提高初始容量 | F4-C1 | 性能改善：对照实验支持。机制：作者解释（"更多颗粒被连通" + "分解产物贡献容量"，后者有 F4-C4 支持） | 低比表面积可减少界面反应 | 作者（引文） | 本篇未改变比表面积（F5 做了） | 循环衰减加快、库仑效率降低、分解产物增多；碳/电解质界面本身会分解 | 观察到指定代价（F4-C2、C3、C5、C6、C7） | 作者陈述：导电剂从液态锂离子电池"直接搬到全固态电池并不简单" | 正文 | 2 | seems that a simple and direct transfer of conductive additives | 已抽取（正文 + SI） | 跨体系相关陈述 | 程序核验通过
F5-ST1 | F5 | S16 导电添加剂选型 | 纤维状、低比表面积碳（VGCF）与 C65、CNT、KBC 比较，均 2.9 wt% | 正极内部 | P05 电子渗流；P06 碳诱发电解质分解 | 形成电子渗流网络、分解最少 | F5-C1a–c、F5-C2、F5-C8 | 性能：对照实验支持（碳种类同时改变形貌和比表面积，有混杂）；渗流：计算（模拟） | ①纤维状碳才能在 3 wt% 左右形成渗流网络；②比表面积越小，分解位点越少 | 作者 | ①计算（微结构模拟）+ 改变过 VGCF 含量（Fig. 5d，有阈值）②对照实验支持（有形貌混杂） | 未包覆 VGCF 仍使循环衰减快于无碳 | 观察到指定代价（F5-C3） |  | 正文 | 8 | Except for the CNTs, a systematic increase in | 已抽取（正文 + SI） | 作用所需前提 | 程序核验通过
F5-ST2 | F5 | S05 包覆（改造型） | ALD 在 VGCF 上包覆 AlxOy（20 循环，2–3 nm，像"两端裸露的绝缘护套导线"） | 正极内部；碳/电解质界面 | P06 碳诱发电解质分解 | 抑制碳/电解质界面分解，减缓衰减，同时不降低初始性能 | F5-C4、C5、C6a、C6b、C7a、C7b | 性能改善：对照实验支持（单因素）。机制：阻抗与"分解减少"一致；包覆后仍有电子接触属推测 | ①碳/电解质界面的电位降是分解的主要驱动力；②包覆要薄、能挡住电子隧穿，但纤维端头和压制时破裂处仍保持电子接触；③只适用于纤维状碳，颗粒碳包覆后会被隔离 | 作者 | ①推测（作者"假设"）②推测（手磨和 380 MPa 压制可能使包覆局部破裂）③推测 | 初始性能没有下降（观察） | 在指定测试条件和检测范围内未检出（初始容量；50 圈以内） | 作者建议的替代包覆材料：SiO2、ZrO2、TiO2、SnO2、MgO | 正文 | 10 | the potential drop at the carbon/SE interface is the main | 已抽取（正文 + SI） | 作用所需前提 | 程序核验通过

## 判定
判定号 | 策略号 | 来源组 | 目标配置 | 比较级别 | 类比依据与差异 | 前提逐项核对 | 固态锂硫应用情况 | 稳定性说明 | 代价证据 | 判定 | 待检验的问题 | 依据（比较号） | 复核 ✍
J01 | F4-ST1、F5-ST1（导电碳添加剂） | 非硫固态 | 硫/硫化物电解质（Li6PS5Cl 或 LPSCl1.5）/碳复合正极，Li–In 或 In/InLi 负极，室温，约 50 MPa，约 1.4–3.1 V vs Li⁺/Li | 一级（同为硫化物电解质复合正极里的碳/电解质界面） | 差异：NCM 工作在 2.6–4.3 V vs Li⁺/Li，硫正极约 1.4–3.1 V；硫和 Li2S 绝缘，硫正极必须加碳 | ①"碳提高活性物电子连通"：满足，且需求更强（F2、F1 陈述）。②"碳/电解质界面分解需要较高电位"：不满足——硫银锗矿约 2.5 V 起氧化，与硫正极充电区间重叠（F1 正文；F2 称氧化分解"不可避免"） | 在规定检索范围内检出：F1、F2（范围：本次 5 篇全文；2026-10-18） | — | 观察到指定代价（F2-C1、C2、C5；F1-C3 中 VC 宿主电解质氧化容量 277 mAh g⁻¹） | 已有应用；碳的分解代价在固态锂硫中同样被观察到 | 问题不在"能不能用碳"，而在"怎样在保留电子通路的同时减少碳/电解质界面分解"，见 J02、H01 | F1-C3；F2-C1、C2、C5；F4-C2、C7；F5-C3
J02 | F5-ST2（ALD 绝缘包覆碳纤维） | 非硫固态 | 硫/Li6PS5Cl/VGCF 复合正极，其余同上 | 一级 | 差异：NCM 自身导电，电子到达颗粒即可；硫绝缘，转化反应依赖硫/碳/电解质三相接触，包覆碳表面可能同时切断硫的电子供应 | ①"界面电位降驱动分解"：满足（F2-C5、F1-C3 显示固态锂硫中同样分解）。②"端头和破裂处保持电子接触即可"：未知——对 NCM 成立，对需要大面积硫/碳接触的硫正极可能不成立（新假设）。③"包覆层在工作区间稳定、不与 Li2S/硫反应"：未知。旁证：F1 用宽带隙 C3N4 限制界面局部电子传输，硫仍能正常转化（固态锂硫内的一级类比，支持"限制界面电子传输"可行） | 尚未检索（本次只看 5 篇；正式做时按检索式查固态锂硫全库，写"在规定检索范围内检出 / 未检出"，记检索日期、关键词、范围） | — | 未测试或未报告 | 改造候选（适用性未知） | 在硫/Li6PS5Cl/VGCF 复合正极中，ALD 氧化铝包覆 VGCF 后：电解质氧化分解是否减少（电解质氧化容量（独立测试配置，直接充电至 4.1 V vs Li⁺/Li，见 H01）、XPS/TOF-SIMS 分解产物）？同时硫利用率（首圈放电容量）是否因碳表面电子供应受阻而下降？ | F5-C4、C5、C6a、C6b、C7a、C7b；F1-C3、C6；F2-C5
J03 | F3-ST1（FeS2 极性催化宿主） | 液态锂硫 | 硫/硫化物电解质（Li6PS5Cl 或 LPSCl1.5）/碳复合正极，Li–In 或 In/InLi 负极，室温，约 50 MPa，约 1.4–3.1 V vs Li⁺/Li | 二级（功能类比：都是"促进硫转化"；接触的电解质不同：液态 vs 固态） | 差异：液态中多硫化物溶解并扩散到催化剂表面；硫化物全固态中硫↔Li2S 为固-固转化，没有可迁移的溶解多硫化物 | ①"多硫化物溶解并能到达 FeS2 表面"：不满足（F1 写明固态为固-固转化；F2 称固态电解质消除穿梭）。②"FeS2 半导体、导电"：在固态中导电表面会成为电解质氧化位点（F1、F2、F4、F5 一致）——新的潜在代价。③"FeS2 约 1.5 V 锂化"：在固态锂硫工作区间内，可能贡献自身容量，混淆"催化"效果 | 尚未检索（摘要层约 88 篇提到催化或介体，未逐篇核对是否用 FeS2） | — | 未测试或未报告 | 按原机制不适用；若改为"固-固转化催化"则适用性未知 | 在硫化物全固态正极中加入 FeS2 后若硫利用率提高，来自催化、额外电子通路、FeS2 自身锂化容量中的哪一个？需要"等量非催化导电添加剂"和"只含 FeS2 不含硫"两个对照 | F3-C1、C3；F1 正文；F2 正文
J04 | F3-ST2（3D 碳纤维毡集流体） | 液态锂硫 | 硫/硫化物电解质（Li6PS5Cl 或 LPSCl1.5）/碳复合正极，Li–In 或 In/InLi 负极，室温，约 50 MPa，约 1.4–3.1 V vs Li⁺/Li | 二级 | 差异：液态电解液自动浸润 3D 骨架；固态需要让电解质填满孔隙 | ①"电解液充分浸润 3D 骨架"：不满足（固态没有液体）。若改用液相加工把固态电解质渗进骨架，则前提可能恢复（未知） | 尚未检索 | — | 未测试或未报告 | 改造候选（适用性未知） | 用溶液法把硫化物电解质渗入碳纤维毡后，能否同时得到连续的离子通路和电子通路？碳纤维与电解质的大接触面是否加剧分解（见 J01）？ | F3（作者解释）；F2-C1
J05 | F1-ST1（CNG 极性宿主；设计原则来自液态锂硫） | 液态锂硫 → 已在固态锂硫实施 | 硫/LPSCl1.5/CNG（F1 本身） | 二级（功能被改造） | 液态中极性 N 位点用来吸附多硫化物；F1 改为结合电解质中的 Li⁺、限制界面电子传输 | 原前提（吸附溶解的多硫化物）不满足；改造后的新前提由 F1 的对照实验支持（性能层面），机制部分支持 | 在规定检索范围内检出：F1（范围：本次 5 篇全文；2026-10-18） | 循环稳定（235 圈保持 92%，1 个电池）；效果可重复（倍率测试 3 个电池差 <10%）；不同文献结论一致【未知】 | 未测试或未报告（锂金属负极下） | 已有应用（改造后复用） | 作为"改造成功"的实例保留，回溯验证时可用：改造前的液态锂硫原型最早何时出现，固态锂硫何时出现改造版 | F1-C3～C10

## 组合假设
假设号 | 策略甲 | 策略乙 | 目标配置 | 能否独立操控 | 假设内容 | 文献依据 | 实验组 | 指标 Y（方向、尺度） | 重复数 | 需要的机制表征 | 待定配方约束 | 优先级 | 复核 ✍
H01 | 甲：提高导电碳含量（硫正极必需的电子通路；液态锂硫和固态锂硫都在用） | 乙：绝缘包覆导电碳纤维（F5-ST2，来自非硫固态） | 硫/Li6PS5Cl/VGCF 复合正极，In/InLi 负极，25 °C，约 50 MPa，1–2.7 V vs In/InLi（约 1.62–3.32 V vs Li⁺/Li） | 原则上可，待配方约束确认 | 限制或互补都有可能：碳越多，碳/电解质界面越多、分解越多，包覆的收益可能随碳含量增大（互补）；但包覆也可能切断硫的电子供应，抵消碳的收益（限制） | F5-C4（NCM 体系中包覆有利）；F2-C1、C2、C5（固态锂硫中碳的离子传输和分解代价）；F1-C3、C9（固态锂硫中限制界面电子传输有利） | 基线：VGCF 低含量、未包覆；甲：VGCF 高含量、未包覆；乙：VGCF 低含量、包覆；甲+乙：VGCF 高含量、包覆（具体含量按实验室条件定，示意可取 5 与 15 wt%） | 主指标：第 50 圈放电容量（原值，越大越好）。辅助：①电解质氧化容量（越小越好），按 F1 的独立测试配置测——单独装含硫 40% 的宿主–硫–电解质电池，Li–In 对电极，C/20 直接充电至 4.1 V vs Li⁺/Li（按 In/InLi = 0.62 V vs Li⁺/Li 约合 3.48 V vs In/InLi），按电解质质量计容量，不接在主循环测试之后；②首圈放电容量；③TLM 有效离子/电子电导 | 每组至少 3 个电池 | XPS / TOF-SIMS 分解产物；TLM 有效电导；截面 SEM 看包覆完整性和硫/碳接触 | ①碳含量变化时替代哪一组分：固定 S:SE 比例外加碳，还是碳替代部分 SE 或 S（F4、F5 为外加）；②包覆层质量是否计入碳的质量分数（F5 只写包覆 VGCF 占 2.9 wt%，包覆层是否计入未报告）；③硫面载量如何保持一致（建议固定硫面载量，正极总质量随碳含量变） | 候选之一，不享有预设优先级；主问题和主实验在批2 与候选比较后定

## 原文异常
异常号 | 论文 | 字段 | 出现位置 | 原文 | 核验状态 | 页码（第一处） | 疑点 | 复算值 | 公式 | 输入来源 | 状态 | 影响 | 复核 ✍
A1 | F4 | 电流程序（F4 全部恒流测试） | 正文 p2（Experimental）；正文 p5（Results，Fig. 1B 前）——一条异常、两个定位 | 0.1C, corresponding to 1.78 mA cm−2 for cells with an active material | 程序核验通过 | 2 | C 率与电流密度不一致 | 0.178 mA cm⁻² | 0.1 × 8.9 mg cm⁻² × 200 mAh g⁻¹ = 0.178 mA cm⁻² | 载量 8.9 mg cm⁻²：F4 正文 p2；理论容量 200 mAh g⁻¹：F4 正文 p5（"assumption: Qtheo = 200 mAh g−1"） | 冲突待核实 | F4 各恒流测试的电流程序；F4-C1～C4 两侧电流相同，组内比较不受影响；涉及电流数值的跨论文比较暂缓
A2 | F5 | 电流程序（F5 全部恒流测试） | 正文 p3（Experimental） | which corresponds to 1.78 mA·cm−2 for cells | 程序核验通过 | 3 | 同一句里 0.1 C、1.78 mA·cm⁻² 与 1.78 mA h·cm⁻² 不自洽 | 0.178 mA cm⁻² | 0.1 × 1.78 mAh cm⁻² = 0.178 mA cm⁻² | 面容量 1.78 mA h·cm⁻²：同一句；理论容量 200 mA h·g⁻¹：F5 正文 p2 | 冲突待核实（与 A3 不一致） | F5 各恒流测试的电流程序；F5-C2～C5 两侧电流相同，组内比较不受影响。F4 与 F5 为同一课题组、措辞相同，可能沿用同一模板（仅推测）
A3 | F5 | 电流程序（图 8 电池） | 正文 p10（图 8 图注） | the current density was 178 μA·m−2 | 程序核验通过 | 10 | 单位写作 μA·m⁻² | 0.178 mA cm⁻²（= 178 μA cm⁻²） | 同 A2 | 同 A2 | 疑似单位笔误；改成 μA·cm⁻² 后与复算一致（未确认） | 同 A2
A4 | F3 | 电流程序（4 mg cm⁻² 高载量测试） | 正文 p4（Fig. 6a 段落）；SI 图 S7 图注 | till 120 cycles at 400 mA g−1｜SI：The areal specific capacity (mAh cm-2) plot of high sulfur loading of 4 mg cm-2 at 500 mA g-1 | 程序核验通过；SI 程序核验通过 | 4 | 正文 400 mA g⁻¹，SI 图 S7 注 500 mA g⁻¹ | —（无法复算判断哪个对） | — | 正文与 SI 各一处 | 冲突待核实 | F3-S1-E3 的电流程序；没有比较行用到该测试

## 字段证据明细
记录号 | 页 | 字段 | 值 | 信息状态 | 值性质 | 取值方式 | 文件 | 页码 | 原句或说明 | 说明 | 异常号 | 核验状态 | 来源 | 复核 ✍
F1-S7 | 样品 | 加工 |  | 查阅后未报告 |  |  |  |  | v0.1 写法：【未报告】 |  |  | 不需核验 | 自动
F2-S1 | 样品 | 正极组成 |  | 不适用 |  |  |  |  | v0.1 写法：— |  |  | 不需核验 | 自动
F2-S1 | 样品 | 负极 |  | 不适用 |  |  |  |  | v0.1 写法：— |  |  | 不需核验 | 自动
F2-S1 | 样品 | 尺寸 |  | 不适用 |  |  |  |  | v0.1 写法：— |  |  | 不需核验 | 自动
F3-S1 | 样品 | 电解质 | 1 M LiTFSI + 0.1 M LiNO3 / DOL:DME（1:1 v/v），GF/D 隔膜；用量 | 查阅后未报告 |  |  |  |  | v0.1 写法：1 M LiTFSI + 0.1 M LiNO3 / DOL:DME（1:1 v/v），GF/D 隔膜；用量【未报告】 |  |  | 不需核验 | 自动
F3-S2 | 样品 | 正极组成 |  | 查阅后未报告 |  |  |  |  | v0.1 写法：【未报告】（SI 只写硫载量 2.5 mg cm⁻²） |  |  | 不需核验 | 自动
F3-S2 | 样品 | 加工 |  | 查阅后未报告 |  |  |  |  | v0.1 写法：【未报告】 |  |  | 不需核验 | 自动
F3-S3 | 样品 | 电解质 |  | 不适用 |  |  |  |  | v0.1 写法：【不适用】（另一篇论文） |  |  | 不需核验 | 自动
F3-S3 | 样品 | 尺寸 |  | 不适用 |  |  |  |  | v0.1 写法：— |  |  | 不需核验 | 自动
F5-S7a | 样品 | 施加的策略 |  | 不适用 |  |  |  |  | v0.1 写法：— |  |  | 不需核验 | 自动
F5-S7b | 样品 | 施加的策略 |  | 不适用 |  |  |  |  | v0.1 写法：— |  |  | 不需核验 | 自动
F5-S7c | 样品 | 施加的策略 |  | 不适用 |  |  |  |  | v0.1 写法：— |  |  | 不需核验 | 自动
F5-S7d | 样品 | 施加的策略 |  | 不适用 |  |  |  |  | v0.1 写法：— |  |  | 不需核验 | 自动
F1-S1-E1 | 测试 | 重复说明 |  | 查阅后未报告 |  |  |  |  | v0.1 写法：【未报告】 |  |  | 不需核验 | 自动
F1-S2-E1 | 测试 | 重复说明 |  | 查阅后未报告 |  |  |  |  | v0.1 写法：【未报告】 |  |  | 不需核验 | 自动
F1-S4-E1 | 测试 | 重复说明 |  | 查阅后未报告 |  |  |  |  | v0.1 写法：【未报告】 |  |  | 不需核验 | 自动
F1-S2-E2 | 测试 | 重复说明 | 有重复（Supp. Fig. 23f，个数） | 查阅后未报告 |  |  |  |  | v0.1 写法：有重复（Supp. Fig. 23f，个数【未报告】） |  |  | 不需核验 | 自动
F1-S2-E3 | 测试 | 重复说明 |  | 查阅后未报告 |  |  |  |  | v0.1 写法：【未报告】 |  |  | 不需核验 | 自动
F1-S2-E3 | 测试 | 电流程序 |  | 不适用 |  |  |  |  | v0.1 写法：— |  |  | 不需核验 | 自动
F1-S4-E3 | 测试 | 重复说明 |  | 查阅后未报告 |  |  |  |  | v0.1 写法：【未报告】 |  |  | 不需核验 | 自动
F1-S4-E3 | 测试 | 电流程序 |  | 不适用 |  |  |  |  | v0.1 写法：— |  |  | 不需核验 | 自动
F1-S2-E4 | 测试 | 重复说明 | 多点平均（个数） | 查阅后未报告 |  |  |  |  | v0.1 写法：多点平均（个数【未报告】） |  |  | 不需核验 | 自动
F1-S2-E4 | 测试 | 运行压力 |  | 不适用 |  |  |  |  | v0.1 写法：— |  |  | 不需核验 | 自动
F1-S2-E4 | 测试 | 温度 |  | 不适用 |  |  |  |  | v0.1 写法：— |  |  | 不需核验 | 自动
F1-S2-E4 | 测试 | 电流程序 |  | 不适用 |  |  |  |  | v0.1 写法：— |  |  | 不需核验 | 自动
F1-S2-E4 | 测试 | 循环阶段/取值点 |  | 不适用 |  |  |  |  | v0.1 写法：— |  |  | 不需核验 | 自动
F1-S4-E4 | 测试 | 运行压力 |  | 不适用 |  |  |  |  | v0.1 写法：— |  |  | 不需核验 | 自动
F1-S4-E4 | 测试 | 温度 |  | 不适用 |  |  |  |  | v0.1 写法：— |  |  | 不需核验 | 自动
F1-S4-E4 | 测试 | 电流程序 |  | 不适用 |  |  |  |  | v0.1 写法：— |  |  | 不需核验 | 自动
F1-S4-E4 | 测试 | 循环阶段/取值点 |  | 不适用 |  |  |  |  | v0.1 写法：— |  |  | 不需核验 | 自动
F1-S6-E2 | 测试 | 重复说明 |  | 查阅后未报告 |  |  |  |  | v0.1 写法：【未报告】 |  |  | 不需核验 | 自动
F1-S5-E3 | 测试 | 重复说明 |  | 查阅后未报告 |  |  |  |  | v0.1 写法：【未报告】 |  |  | 不需核验 | 自动
F1-S5-E4 | 测试 | 重复说明 |  | 查阅后未报告 |  |  |  |  | v0.1 写法：【未报告】 |  |  | 不需核验 | 自动
F1-S6-E3 | 测试 | 重复说明 |  | 查阅后未报告 |  |  |  |  | v0.1 写法：【未报告】 |  |  | 不需核验 | 自动
F1-S7-E1 | 测试 | 重复说明 |  | 查阅后未报告 |  |  |  |  | v0.1 写法：【未报告】 |  |  | 不需核验 | 自动
F1-S7-E1 | 测试 | 本电池载量 |  | 查阅后未报告 |  |  |  |  | 电池号 F1-S7-B1 的载量未报告 |  |  | 不需核验 | 自动
F1-S7-E1 | 测试 | 运行压力 |  | 待核查 |  |  |  |  | v0.1 写法：【待核查】 |  |  | 不需核验 | 自动
F1-S7-E1 | 测试 | 电流程序 |  | 查阅后未报告 |  |  |  |  | v0.1 写法：【未报告】 |  |  | 不需核验 | 自动
F1-S7-E2 | 测试 | 重复说明 |  | 查阅后未报告 |  |  |  |  | v0.1 写法：【未报告】 |  |  | 不需核验 | 自动
F1-S7-E2 | 测试 | 本电池载量 |  | 查阅后未报告 |  |  |  |  | 电池号 F1-S7-B1 的载量未报告 |  |  | 不需核验 | 自动
F1-S7-E2 | 测试 | 运行压力 |  | 待核查 |  |  |  |  | v0.1 写法：【待核查】 |  |  | 不需核验 | 自动
F1-S7-E2 | 测试 | 电流程序 |  | 查阅后未报告 |  |  |  |  | v0.1 写法：【未报告】 |  |  | 不需核验 | 自动
F2-S1-E1 | 测试 | 重复说明 |  | 查阅后未报告 |  |  |  |  | v0.1 写法：【未报告】 |  |  | 不需核验 | 自动
F2-S1-E1 | 测试 | 本电池载量 |  | 不适用 |  |  |  |  | 电池号 F2-S1-B1 的载量未报告 |  |  | 不需核验 | 自动
F2-S1-E1 | 测试 | 电流程序 |  | 不适用 |  |  |  |  | v0.1 写法：— |  |  | 不需核验 | 自动
F2-S1-E1 | 测试 | 电位窗口 |  | 不适用 |  |  |  |  | v0.1 写法：— |  |  | 不需核验 | 自动
F2-S1-E1 | 测试 | 循环阶段/取值点 |  | 不适用 |  |  |  |  | v0.1 写法：— |  |  | 不需核验 | 自动
F2-S2-E1 | 测试 | 重复说明 |  | 查阅后未报告 |  |  |  |  | v0.1 写法：【未报告】 |  |  | 不需核验 | 自动
F2-S2-E2a | 测试 | 重复说明 |  | 查阅后未报告 |  |  |  |  | v0.1 写法：【未报告】 |  |  | 不需核验 | 自动
F2-S2-E2b | 测试 | 重复说明 |  | 查阅后未报告 |  |  |  |  | v0.1 写法：【未报告】 |  |  | 不需核验 | 自动
F2-S2-E2c | 测试 | 重复说明 |  | 查阅后未报告 |  |  |  |  | v0.1 写法：【未报告】 |  |  | 不需核验 | 自动
F2-S2-E2d | 测试 | 重复说明 |  | 查阅后未报告 |  |  |  |  | v0.1 写法：【未报告】 |  |  | 不需核验 | 自动
F2-S2-E2e | 测试 | 重复说明 |  | 查阅后未报告 |  |  |  |  | v0.1 写法：【未报告】 |  |  | 不需核验 | 自动
F2-S2-E3 | 测试 | 电流程序 |  | 不适用 |  |  |  |  | v0.1 写法：— |  |  | 不需核验 | 自动
F2-S2-E3 | 测试 | 循环阶段/取值点 |  | 不适用 |  |  |  |  | v0.1 写法：— |  |  | 不需核验 | 自动
F2-S4-E1 | 测试 | 重复说明 |  | 查阅后未报告 |  |  |  |  | v0.1 写法：【未报告】 |  |  | 不需核验 | 自动
F2-S4-E1 | 测试 | 本电池载量 |  | 查阅后未报告 |  |  |  |  | 电池号 F2-S4-B1 的载量未报告 |  |  | 不需核验 | 自动
F2-S4-E1 | 测试 | 电流程序 |  | 不适用 |  |  |  |  | v0.1 写法：— |  |  | 不需核验 | 自动
F2-S4-E1 | 测试 | 循环阶段/取值点 |  | 不适用 |  |  |  |  | v0.1 写法：— |  |  | 不需核验 | 自动
F2-S2-E4 | 测试 | 重复说明 |  | 查阅后未报告 |  |  |  |  | v0.1 写法：【未报告】 |  |  | 不需核验 | 自动
F2-S2-E4 | 测试 | 本电池载量 |  | 查阅后未报告 |  |  |  |  | 电池号 F2-S2-B3 的载量未报告 |  |  | 不需核验 | 自动
F2-S2-E4 | 测试 | 电流程序 |  | 查阅后未报告 |  |  |  |  | v0.1 写法：【未报告】 |  |  | 不需核验 | 自动
F2-S2-E4 | 测试 | 电位窗口 |  | 查阅后未报告 |  |  |  |  | v0.1 写法：【未报告】 |  |  | 不需核验 | 自动
F2-S3-E1 | 测试 | 重复说明 |  | 查阅后未报告 |  |  |  |  | v0.1 写法：【未报告】 |  |  | 不需核验 | 自动
F2-S3-E1 | 测试 | 本电池载量 |  | 查阅后未报告 |  |  |  |  | 电池号 F2-S3-B1 的载量未报告 |  |  | 不需核验 | 自动
F2-S3-E1 | 测试 | 电流程序 |  | 查阅后未报告 |  |  |  |  | v0.1 写法：【未报告】 |  |  | 不需核验 | 自动
F2-S3-E1 | 测试 | 电位窗口 |  | 查阅后未报告 |  |  |  |  | v0.1 写法：【未报告】 |  |  | 不需核验 | 自动
F2-S4-E2 | 测试 | 重复说明 |  | 查阅后未报告 |  |  |  |  | v0.1 写法：【未报告】 |  |  | 不需核验 | 自动
F2-S4-E2 | 测试 | 本电池载量 |  | 查阅后未报告 |  |  |  |  | 电池号 F2-S4-B2 的载量未报告 |  |  | 不需核验 | 自动
F2-S4-E2 | 测试 | 电流程序 |  | 查阅后未报告 |  |  |  |  | v0.1 写法：【未报告】 |  |  | 不需核验 | 自动
F2-S4-E2 | 测试 | 电位窗口 |  | 查阅后未报告 |  |  |  |  | v0.1 写法：【未报告】 |  |  | 不需核验 | 自动
F2-S2-E5 | 测试 | 电流程序 |  | 不适用 |  |  |  |  | v0.1 写法：— |  |  | 不需核验 | 自动
F2-S2-E5 | 测试 | 循环阶段/取值点 |  | 不适用 |  |  |  |  | v0.1 写法：— |  |  | 不需核验 | 自动
F2-S5-E1 | 测试 | 重复说明 |  | 查阅后未报告 |  |  |  |  | v0.1 写法：【未报告】 |  |  | 不需核验 | 自动
F2-S5-E1 | 测试 | 本电池载量 |  | 查阅后未报告 |  |  |  |  | 电池号 F2-S5-B1 的载量未报告 |  |  | 不需核验 | 自动
F2-S5-E1 | 测试 | 电流程序 |  | 不适用 |  |  |  |  | v0.1 写法：— |  |  | 不需核验 | 自动
F2-S5-E1 | 测试 | 循环阶段/取值点 |  | 不适用 |  |  |  |  | v0.1 写法：— |  |  | 不需核验 | 自动
F3-S1-E1 | 测试 | 重复说明 |  | 查阅后未报告 |  |  |  |  | v0.1 写法：【未报告】 |  |  | 不需核验 | 自动
F3-S1-E1 | 测试 | 运行压力 |  | 不适用 |  |  |  |  | v0.1 写法：【不适用】（扣式电池） |  |  | 不需核验 | 自动
F3-S1-E1 | 测试 | 温度 |  | 查阅后未报告 |  |  |  |  | v0.1 写法：【未报告】 |  |  | 不需核验 | 自动
F3-S1-E2 | 测试 | 重复说明 |  | 查阅后未报告 |  |  |  |  | v0.1 写法：【未报告】 |  |  | 不需核验 | 自动
F3-S1-E2 | 测试 | 运行压力 |  | 不适用 |  |  |  |  | v0.1 写法：【不适用】 |  |  | 不需核验 | 自动
F3-S1-E2 | 测试 | 温度 |  | 查阅后未报告 |  |  |  |  | v0.1 写法：【未报告】 |  |  | 不需核验 | 自动
F3-S1-E3 | 测试 | 重复说明 |  | 查阅后未报告 |  |  |  |  | v0.1 写法：【未报告】 |  |  | 不需核验 | 自动
F3-S1-E3 | 测试 | 运行压力 |  | 不适用 |  |  |  |  | v0.1 写法：【不适用】 |  |  | 不需核验 | 自动
F3-S1-E3 | 测试 | 温度 |  | 查阅后未报告 |  |  |  |  | v0.1 写法：【未报告】 |  |  | 不需核验 | 自动
F3-S1-E4 | 测试 | 重复说明 |  | 查阅后未报告 |  |  |  |  | v0.1 写法：【未报告】 |  |  | 不需核验 | 自动
F3-S1-E4 | 测试 | 运行压力 |  | 不适用 |  |  |  |  | v0.1 写法：【不适用】 |  |  | 不需核验 | 自动
F3-S1-E4 | 测试 | 温度 |  | 查阅后未报告 |  |  |  |  | v0.1 写法：【未报告】 |  |  | 不需核验 | 自动
F3-S1-E4 | 测试 | 电流程序 |  | 不适用 |  |  |  |  | v0.1 写法：— |  |  | 不需核验 | 自动
F3-S1-E4 | 测试 | 电位窗口 |  | 不适用 |  |  |  |  | v0.1 写法：— |  |  | 不需核验 | 自动
F3-S1-E5 | 测试 | 重复说明 |  | 查阅后未报告 |  |  |  |  | v0.1 写法：【未报告】 |  |  | 不需核验 | 自动
F3-S1-E5 | 测试 | 本电池载量 |  | 查阅后未报告 |  |  |  |  | 电池号 F3-S1-B3 的载量未报告 |  |  | 不需核验 | 自动
F3-S1-E5 | 测试 | 运行压力 |  | 不适用 |  |  |  |  | v0.1 写法：【不适用】 |  |  | 不需核验 | 自动
F3-S1-E5 | 测试 | 电流程序 |  | 查阅后未报告 |  |  |  |  | v0.1 写法：【未报告】 |  |  | 不需核验 | 自动
F3-S1-E5 | 测试 | 电位窗口 |  | 不适用 |  |  |  |  | v0.1 写法：— |  |  | 不需核验 | 自动
F3-S1-E6 | 测试 | 重复说明 |  | 查阅后未报告 |  |  |  |  | v0.1 写法：【未报告】 |  |  | 不需核验 | 自动
F3-S1-E6 | 测试 | 运行压力 |  | 不适用 |  |  |  |  | v0.1 写法：— |  |  | 不需核验 | 自动
F3-S1-E6 | 测试 | 温度 |  | 查阅后未报告 |  |  |  |  | v0.1 写法：【未报告】 |  |  | 不需核验 | 自动
F3-S1-E6 | 测试 | 电流程序 |  | 不适用 |  |  |  |  | v0.1 写法：— |  |  | 不需核验 | 自动
F3-S1-E6 | 测试 | 电位窗口 |  | 不适用 |  |  |  |  | v0.1 写法：— |  |  | 不需核验 | 自动
F3-S2-E1 | 测试 | 重复说明 |  | 查阅后未报告 |  |  |  |  | v0.1 写法：【未报告】 |  |  | 不需核验 | 自动
F3-S2-E1 | 测试 | 运行压力 |  | 不适用 |  |  |  |  | v0.1 写法：【不适用】 |  |  | 不需核验 | 自动
F3-S2-E1 | 测试 | 温度 |  | 查阅后未报告 |  |  |  |  | v0.1 写法：【未报告】 |  |  | 不需核验 | 自动
F3-S2-E1 | 测试 | 电位窗口 |  | 查阅后未报告 |  |  |  |  | v0.1 写法：【未报告】 |  |  | 不需核验 | 自动
F3-S3-E1 | 测试 | 重复说明 |  | 不适用 |  |  |  |  | v0.1 写法：【不适用】 |  |  | 不需核验 | 自动
F3-S3-E1 | 测试 | 本电池载量 |  | 查阅后未报告 |  |  |  |  | 电池号 F3-S3-B1 的载量未报告 |  |  | 不需核验 | 自动
F3-S3-E1 | 测试 | 运行压力 |  | 不适用 |  |  |  |  | v0.1 写法：【不适用】 |  |  | 不需核验 | 自动
F3-S3-E1 | 测试 | 温度 |  | 查阅后未报告 |  |  |  |  | v0.1 写法：【未报告】 |  |  | 不需核验 | 自动
F3-S3-E1 | 测试 | 电位窗口 |  | 查阅后未报告 |  |  |  |  | v0.1 写法：【未报告】 |  |  | 不需核验 | 自动
F4-S1-E1 | 测试 | 重复说明 | 有重复（容量范围 98–128，个数） | 查阅后未报告 |  |  |  |  | v0.1 写法：有重复（容量范围 98–128，个数【未报告】） |  |  | 不需核验 | 自动
F4-S3-E1 | 测试 | 重复说明 |  | 查阅后未报告 |  |  |  |  | v0.1 写法：【未报告】 |  |  | 不需核验 | 自动
F4-S3-E1 | 测试 | 本电池载量 |  | 查阅后未报告 |  |  |  |  | 电池号 F4-S3-B1 的载量未报告 |  |  | 不需核验 | 自动
F4-S1-E2 | 测试 | 重复说明 |  | 查阅后未报告 |  |  |  |  | v0.1 写法：【未报告】 |  |  | 不需核验 | 自动
F4-S1-E2 | 测试 | 运行压力 |  | 不适用 |  |  |  |  | v0.1 写法：— |  |  | 不需核验 | 自动
F4-S1-E2 | 测试 | 温度 |  | 不适用 |  |  |  |  | v0.1 写法：— |  |  | 不需核验 | 自动
F4-S1-E2 | 测试 | 电流程序 |  | 不适用 |  |  |  |  | v0.1 写法：— |  |  | 不需核验 | 自动
F4-S2-E2 | 测试 | 重复说明 |  | 查阅后未报告 |  |  |  |  | v0.1 写法：【未报告】 |  |  | 不需核验 | 自动
F4-S2-E2 | 测试 | 运行压力 |  | 不适用 |  |  |  |  | v0.1 写法：— |  |  | 不需核验 | 自动
F4-S2-E2 | 测试 | 温度 |  | 不适用 |  |  |  |  | v0.1 写法：— |  |  | 不需核验 | 自动
F4-S2-E2 | 测试 | 电流程序 |  | 不适用 |  |  |  |  | v0.1 写法：— |  |  | 不需核验 | 自动
F4-S1-E3 | 测试 | 运行压力 |  | 不适用 |  |  |  |  | v0.1 写法：— |  |  | 不需核验 | 自动
F4-S1-E3 | 测试 | 温度 |  | 不适用 |  |  |  |  | v0.1 写法：— |  |  | 不需核验 | 自动
F4-S1-E3 | 测试 | 电流程序 |  | 不适用 |  |  |  |  | v0.1 写法：— |  |  | 不需核验 | 自动
F4-S2-E3 | 测试 | 运行压力 |  | 不适用 |  |  |  |  | v0.1 写法：— |  |  | 不需核验 | 自动
F4-S2-E3 | 测试 | 温度 |  | 不适用 |  |  |  |  | v0.1 写法：— |  |  | 不需核验 | 自动
F4-S2-E3 | 测试 | 电流程序 |  | 不适用 |  |  |  |  | v0.1 写法：— |  |  | 不需核验 | 自动
F4-S4-E1 | 测试 | 重复说明 |  | 查阅后未报告 |  |  |  |  | v0.1 写法：【未报告】 |  |  | 不需核验 | 自动
F5-S7a-E1 | 测试 | 重复说明 |  | 查阅后未报告 |  |  |  |  | v0.1 写法：【未报告】 |  |  | 不需核验 | 自动
F5-S7a-E1 | 测试 | 本电池载量 |  | 查阅后未报告 |  |  |  |  | 电池号 F5-S7a-B1 的载量未报告 |  |  | 不需核验 | 自动
F5-S7a-E1 | 测试 | 温度 |  | 待核查 |  |  |  |  | v0.1 写法：【待核查】 |  |  | 不需核验 | 自动
F5-S7a-E1 | 测试 | 电流程序 |  | 待核查 |  |  |  |  | v0.1 写法：【待核查】 |  |  | 不需核验 | 自动
F5-S7b-E1 | 测试 | 重复说明 |  | 查阅后未报告 |  |  |  |  | v0.1 写法：【未报告】 |  |  | 不需核验 | 自动
F5-S7b-E1 | 测试 | 本电池载量 |  | 查阅后未报告 |  |  |  |  | 电池号 F5-S7b-B1 的载量未报告 |  |  | 不需核验 | 自动
F5-S7b-E1 | 测试 | 温度 |  | 待核查 |  |  |  |  | v0.1 写法：【待核查】 |  |  | 不需核验 | 自动
F5-S7b-E1 | 测试 | 电流程序 |  | 待核查 |  |  |  |  | v0.1 写法：【待核查】 |  |  | 不需核验 | 自动
F5-S7c-E1 | 测试 | 重复说明 |  | 查阅后未报告 |  |  |  |  | v0.1 写法：【未报告】 |  |  | 不需核验 | 自动
F5-S7c-E1 | 测试 | 本电池载量 |  | 查阅后未报告 |  |  |  |  | 电池号 F5-S7c-B1 的载量未报告 |  |  | 不需核验 | 自动
F5-S7c-E1 | 测试 | 温度 |  | 待核查 |  |  |  |  | v0.1 写法：【待核查】 |  |  | 不需核验 | 自动
F5-S7c-E1 | 测试 | 电流程序 |  | 待核查 |  |  |  |  | v0.1 写法：【待核查】 |  |  | 不需核验 | 自动
F5-S7d-E1 | 测试 | 重复说明 |  | 查阅后未报告 |  |  |  |  | v0.1 写法：【未报告】 |  |  | 不需核验 | 自动
F5-S7d-E1 | 测试 | 本电池载量 |  | 查阅后未报告 |  |  |  |  | 电池号 F5-S7d-B1 的载量未报告 |  |  | 不需核验 | 自动
F5-S7d-E1 | 测试 | 温度 |  | 待核查 |  |  |  |  | v0.1 写法：【待核查】 |  |  | 不需核验 | 自动
F5-S7d-E1 | 测试 | 电流程序 |  | 待核查 |  |  |  |  | v0.1 写法：【待核查】 |  |  | 不需核验 | 自动
F5-S2-E1 | 测试 | 重复说明 |  | 查阅后未报告 |  |  |  |  | v0.1 写法：【未报告】 |  |  | 不需核验 | 自动
F5-S3-E1 | 测试 | 重复说明 |  | 查阅后未报告 |  |  |  |  | v0.1 写法：【未报告】 |  |  | 不需核验 | 自动
F5-S1-E2 | 测试 | 重复说明 |  | 查阅后未报告 |  |  |  |  | v0.1 写法：【未报告】 |  |  | 不需核验 | 自动
F5-S2-E2 | 测试 | 重复说明 |  | 查阅后未报告 |  |  |  |  | v0.1 写法：【未报告】 |  |  | 不需核验 | 自动
F5-S6-E2 | 测试 | 重复说明 |  | 查阅后未报告 |  |  |  |  | v0.1 写法：【未报告】 |  |  | 不需核验 | 自动
F5-S6-E2 | 测试 | 本电池载量 |  | 查阅后未报告 |  |  |  |  | 电池号 F5-S6-B1 的载量未报告 |  |  | 不需核验 | 自动
F5-S2-E3 | 测试 | 重复说明 |  | 不适用 |  |  |  |  | v0.1 写法：— |  |  | 不需核验 | 自动
F5-S2-E3 | 测试 | 运行压力 |  | 不适用 |  |  |  |  | v0.1 写法：— |  |  | 不需核验 | 自动
F5-S2-E3 | 测试 | 温度 |  | 不适用 |  |  |  |  | v0.1 写法：— |  |  | 不需核验 | 自动
F5-S2-E3 | 测试 | 电位窗口 |  | 不适用 |  |  |  |  | v0.1 写法：— |  |  | 不需核验 | 自动
F1-S1 | 样品 | 加工（装配压力） |  | 查阅后未报告 |  |  | 正文 |  | Methods 的装配步骤只写 70% 硫电池（F1-S5、S6）；40% 硫电池的装配压力未写 |  |  | 不需核验 | 人工
F1-S2 | 样品 | 加工（装配压力） |  | 查阅后未报告 |  |  | 正文 |  | Methods 的装配步骤只写 70% 硫电池（F1-S5、S6）；40% 硫电池的装配压力未写 |  |  | 不需核验 | 人工
F1-S3 | 样品 | 加工（装配压力） |  | 查阅后未报告 |  |  | 正文 |  | Methods 的装配步骤只写 70% 硫电池（F1-S5、S6）；40% 硫电池的装配压力未写 |  |  | 不需核验 | 人工
F1-S4 | 样品 | 加工（装配压力） |  | 查阅后未报告 |  |  | 正文 |  | Methods 的装配步骤只写 70% 硫电池（F1-S5、S6）；40% 硫电池的装配压力未写 |  |  | 不需核验 | 人工
F1-S5-E1 | 测试 | 运行压力（MPa） |  | 查阅后未报告 |  |  | 正文 |  | 只给螺丝扭矩 10.7 N m，未换算成 MPa；第 2 页的 50 MPa 是对图 2 电池的陈述，是否适用于 70% 硫电池未写明 |  |  | 不需核验 | 人工
F1-S6-E1 | 测试 | 运行压力（MPa） |  | 查阅后未报告 |  |  | 正文 |  | 只给螺丝扭矩 10.7 N m，未换算成 MPa；第 2 页的 50 MPa 是对图 2 电池的陈述，是否适用于 70% 硫电池未写明 |  |  | 不需核验 | 人工
F1-S5-E2 | 测试 | 运行压力（MPa） |  | 查阅后未报告 |  |  | 正文 |  | 只给螺丝扭矩 10.7 N m，未换算成 MPa；第 2 页的 50 MPa 是对图 2 电池的陈述，是否适用于 70% 硫电池未写明 |  |  | 不需核验 | 人工
F1-S6-E2 | 测试 | 运行压力（MPa） |  | 查阅后未报告 |  |  | 正文 |  | 只给螺丝扭矩 10.7 N m，未换算成 MPa；第 2 页的 50 MPa 是对图 2 电池的陈述，是否适用于 70% 硫电池未写明 |  |  | 不需核验 | 人工
F1-S5-E3 | 测试 | 运行压力（MPa） |  | 查阅后未报告 |  |  | 正文 |  | 只给螺丝扭矩 10.7 N m，未换算成 MPa；第 2 页的 50 MPa 是对图 2 电池的陈述，是否适用于 70% 硫电池未写明 |  |  | 不需核验 | 人工
F1-S5-E4 | 测试 | 运行压力（MPa） |  | 查阅后未报告 |  |  | 正文 |  | 只给螺丝扭矩 10.7 N m，未换算成 MPa；第 2 页的 50 MPa 是对图 2 电池的陈述，是否适用于 70% 硫电池未写明 |  |  | 不需核验 | 人工
F1-S6-E3 | 测试 | 运行压力（MPa） |  | 查阅后未报告 |  |  | 正文 |  | 只给螺丝扭矩 10.7 N m，未换算成 MPa；第 2 页的 50 MPa 是对图 2 电池的陈述，是否适用于 70% 硫电池未写明 |  |  | 不需核验 | 人工
F1-S5-E4 | 测试 | 温度 | 60 °C | 已报告 | 实验测量 | 正文 | 正文 | 7 | At 60 °C, the |  |  | 程序核验通过 | 人工
F1-S6-E3 | 测试 | 温度 | 60 °C | 待核查 |  |  | SI |  | SI 图 28 的高载量 NG 电池温度：正文按 60 °C 对比，SI 图注未单独写 |  |  | 不需核验 | 人工
F2-S1-E1 | 测试 | 运行压力 | 约 50 MPa | 待核查 |  |  | SI |  | "All cells … around 50 MPa"写在 CV 段落；纯电解质片的阻抗测试是否同样加压未单独写 |  |  | 不需核验 | 人工
F3-S1-E1 | 测试 | 本电池载量 | 2.5 mg cm⁻² | 待核查 |  |  | 正文 |  | 本篇写"active material loading"，对照处写"loading of sulfur"；活性物是否指硫未写明 |  |  | 不需核验 | 人工
F4-S3 | 样品 | 正极组成（比例基准） |  | 查阅后未报告 |  |  | 正文 |  | 3.8 wt% 的计算基准原文未重述（F4-S2 的 2.9 wt% 基准是正极总质量） |  |  | 不需核验 | 人工
F4-S4-E1 | 测试 | 温度 |  | 查阅后未报告 |  |  | SI |  | SI 的 CV 段落未写温度 |  |  | 不需核验 | 人工
F5-S6 | 样品 | 正极组成（包覆 VGCF 质量分数） | 2.9 wt% | 已报告 | 实验测量 | 正文 | 正文 | 10 | uncoated, and with alumina-coated VGCF (2.9 wt %) |  |  | 程序核验通过 | 人工
F5-S6 | 样品 | 正极组成（包覆层质量是否计入） |  | 查阅后未报告 |  |  | 正文 |  | 原文只写包覆 VGCF 占 2.9 wt%，未说明包覆层质量是否计入 |  |  | 不需核验 | 人工
F4-S1-E1 | 测试 | 电流程序 | 0.1C | 冲突待核实 |  | 正文 | 正文 |  | 0.1C 与原文给的电流密度 1.78 mA cm⁻² 不一致，见原文异常 A1 |  | A1 | 不需核验 | 人工
F4-S2-E1 | 测试 | 电流程序 | 0.1C | 冲突待核实 |  | 正文 | 正文 |  | 0.1C 与原文给的电流密度 1.78 mA cm⁻² 不一致，见原文异常 A1 |  | A1 | 不需核验 | 人工
F4-S3-E1 | 测试 | 电流程序 | 0.1C | 冲突待核实 |  | 正文 | 正文 |  | 0.1C 与原文给的电流密度 1.78 mA cm⁻² 不一致，见原文异常 A1 |  | A1 | 不需核验 | 人工
F5-S2-E1 | 测试 | 电流程序 | 0.1 C | 冲突待核实 |  | 正文 | 正文 |  | 正文 1.78 mA·cm⁻² 与图 8 注 178 μA·m⁻² 不一致，见原文异常 A2、A3 |  | A2、A3 | 不需核验 | 人工
F5-S3-E1 | 测试 | 电流程序 | 0.1 C | 冲突待核实 |  | 正文 | 正文 |  | 正文 1.78 mA·cm⁻² 与图 8 注 178 μA·m⁻² 不一致，见原文异常 A2、A3 |  | A2、A3 | 不需核验 | 人工
F5-S1-E2 | 测试 | 电流程序 | 0.1 C | 冲突待核实 |  | 正文 | 正文 |  | 正文 1.78 mA·cm⁻² 与图 8 注 178 μA·m⁻² 不一致，见原文异常 A2、A3 |  | A2、A3 | 不需核验 | 人工
F5-S2-E2 | 测试 | 电流程序 | 0.1 C | 冲突待核实 |  | 正文 | 正文 |  | 正文 1.78 mA·cm⁻² 与图 8 注 178 μA·m⁻² 不一致，见原文异常 A2、A3 |  | A2、A3 | 不需核验 | 人工
F5-S6-E2 | 测试 | 电流程序 | 0.1 C | 冲突待核实 |  | 正文 | 正文 |  | 正文 1.78 mA·cm⁻² 与图 8 注 178 μA·m⁻² 不一致，见原文异常 A2、A3 |  | A2、A3 | 不需核验 | 人工
F3-S1-E3 | 测试 | 电流程序 |  | 冲突待核实 |  | 正文；SI | 正文 |  | 正文 400 mA g⁻¹，SI 图 S7 注 500 mA g⁻¹，见原文异常 A4 |  | A4 | 不需核验 | 人工
F1-S4 | 样品 | 正极组成 | CNG–S（40 wt% S）: LPSCl1.5 = 50:50 | 已报告 |  | 正文 | 正文 | 2 | CNG–S, commercial Vulcan carbon–sulfur (VC–S) or NG–S (40 wt% S) were mixed with these two SEs (50:50 by weight) |  |  | 程序核验通过 | 人工
F1-S4 | 样品 | 正极组成（N 含量） | 15 at.% | 已报告 | 实验测量 | 正文 | 正文 | 2 | Nitrogen is evenly distributed within the CNG at a concentration of 15 at.% |  |  | 程序核验通过 | 人工
F2-S2 | 样品 | 负极 | In 9 mm × 100 μm + Li 6 mm × 120 μm | 已报告 |  | SI 正文 | SI | 4 | The employed In and Li foils possess the diameter of 9 mm and 6 mm and thickness of 100 μm and 120 μm |  |  | 程序核验通过 | 人工
F1-S2-E2 | 测试 | 电流程序 | C/20 | 已报告 |  | 正文 | 正文 | 10 | to 4.1 V versus Li+/Li at C/20 |  |  | 程序核验通过 | 人工
F1-S3-E2 | 测试 | 电流程序 | C/20 | 已报告 |  | 正文 | 正文 | 10 | to 4.1 V versus Li+/Li at C/20 |  |  | 程序核验通过 | 人工
F1-S4-E2 | 测试 | 电流程序 | C/20 | 已报告 |  | 正文 | 正文 | 10 | to 4.1 V versus Li+/Li at C/20 |  |  | 程序核验通过 | 人工
F1-S2-E4 | 测试 | 本电池载量 | 电解质约 4.5 mg cm⁻² | 已报告 |  | 正文 | 正文 | 10 | The LPSCl1.5 electrolyte loading was ~4.5 mg cm−2 | 电池号 B2：TOF-SIMS 样品取自首次充电至 4.1 V 的电池（正文："were harvested from cells at an uncharged state (CNG OCV) and on initial charging to 4.1 V"） |  | 程序核验通过 | 人工
F1-S4-E4 | 测试 | 本电池载量 | 电解质约 4.5 mg cm⁻² | 已报告 |  | 正文 | 正文 | 10 | The LPSCl1.5 electrolyte loading was ~4.5 mg cm−2 | 电池号 B2：TOF-SIMS 样品取自首次充电至 4.1 V 的电池（正文："were harvested from cells at an uncharged state (CNG OCV) and on initial charging to 4.1 V"） |  | 程序核验通过 | 人工
F1-S5-E2 | 测试 | 重复说明 | 有一个重复 | 已报告 |  | SI 图注 | SI | 25 | e, Duplicate of cycling performance of the CNG/S cell at C/10 |  |  | 程序核验通过 | 人工
F1-S5-E2 | 测试 | 本电池载量 | 1.7 mg cm⁻² | 已报告 |  | 图中图例 | 正文 | 6 | CNG–S, C/10, 1.7 mg cm–2 |  |  | 程序核验通过 | 人工
F1-S5-E2 | 测试 | 电流程序 | C/10 | 已报告 |  | 图中图例 | 正文 | 6 | CNG–S, C/10, 1.7 mg cm–2 |  |  | 程序核验通过 | 人工
F1-S6-E2 | 测试 | 电流程序 | C/10 | 已报告 |  | SI 图注 | SI | 26 | Voltage profiles at C/10 with a sulfur loading of 1.6 mg cm-2 |  |  | 程序核验通过 | 人工
F2-S2-E3 | 测试 | 重复说明 | 两种厚度的对称电池 | 已报告 |  | SI 正文 | SI | 5 | Cell(ii) and Cell(iii) were symmetric cells with either 15.3 or 30.6 mg cm-2 of SE-C composite on both sides of the cells |  |  | 程序核验通过 | 人工
F2-S2-E3 | 测试 | 本电池载量 | 15.3 / 30.6 mg cm⁻² | 已报告 |  | SI 正文 | SI | 5 | Cell(ii) and Cell(iii) were symmetric cells with either 15.3 or 30.6 mg cm-2 of SE-C composite on both sides of the cells |  |  | 程序核验通过 | 人工
F2-S2-E5 | 测试 | 重复说明 | 两种厚度的对称电池 | 已报告 |  | SI 正文 | SI | 5 | Cell(ii) and Cell(iii) were symmetric cells with either 15.3 or 30.6 mg cm-2 of SE-C composite on both sides of the cells |  |  | 程序核验通过 | 人工
F2-S2-E5 | 测试 | 本电池载量 | 15.3 / 30.6 mg cm⁻² | 已报告 |  | SI 正文 | SI | 5 | Cell(ii) and Cell(iii) were symmetric cells with either 15.3 or 30.6 mg cm-2 of SE-C composite on both sides of the cells |  |  | 程序核验通过 | 人工
F2-S2-E3 | 测试 | 电位窗口 |  | 不适用 |  |  |  |  | 阻抗在开路下测，不涉及电位窗口 |  |  | 不需核验 | 人工
F2-S4-E1 | 测试 | 电位窗口 |  | 不适用 |  |  |  |  | 阻抗在开路下测，不涉及电位窗口 |  |  | 不需核验 | 人工
F2-S2-E5 | 测试 | 电位窗口 |  | 不适用 |  |  |  |  | 阻抗在开路下测，不涉及电位窗口 |  |  | 不需核验 | 人工
F2-S5-E1 | 测试 | 电位窗口 |  | 不适用 |  |  |  |  | 阻抗在开路下测，不涉及电位窗口 |  |  | 不需核验 | 人工
F2-S2-E6 | 测试 | 重复说明 | 还原、氧化各一个电池 | 已报告 |  | SI 正文 | SI | 5 | the other one was used for the oxidation test |  |  | 程序核验通过 | 人工
F2-S2-E6 | 测试 | 本电池载量 | 15.3 mg cm⁻² | 已报告 |  | SI 正文 | SI | 4 | followed by loading 12 mg (15.3 mg cm-2) of SE-C composite |  |  | 程序核验通过 | 人工
F2-S2-E6 | 测试 | 电流程序 |  | 已报告 |  | SI 正文 | SI | 5 | scanned from OCV (about 1.55 V vs. In/InLi) to the target potential with 0.1 mV s-1 and kept at the target potential for 12 h |  |  | 程序核验通过 | 人工
F2-S2-E6 | 测试 | 电位窗口 |  | 已报告 |  | SI 正文 | SI | 5 | scanned from OCV (about 1.55 V vs. In/InLi) to the target potential with 0.1 mV s-1 and kept at the target potential for 12 h |  |  | 程序核验通过 | 人工
F4-S2-E1 | 测试 | 本电池载量 | 8.9 mg cm⁻² | 已报告 |  | 正文 | 正文 | 2 | for cells with an active material loading of 8.9 mg cm−2 | 原文对全部电池通述；含碳后 NCM 载量应略低（F5 同配方给 8.65），未单独报告 |  | 程序核验通过 | 人工
F4-S4-E1 | 测试 | 本电池载量 | 30 mg 复合物 | 已报告 |  | SI 正文 | SI | 8 | 30 mg of the VGCF/SE composite was added as working electrode |  |  | 程序核验通过 | 人工
F5-S1-E2 | 测试 | 本电池载量 | 8.92 mg cm⁻² | 已报告 |  | 正文 | 正文 | 2 | cathode composite corresponds to an AM loading of 8.92 mg·cm−2 |  |  | 程序核验通过 | 人工
F5-S2-E2 | 测试 | 本电池载量 | 8.65 mg cm⁻² | 已报告 |  | 正文 | 正文 | 2 | mg of composite refer to 8.65 mg·cm−2 |  |  | 程序核验通过 | 人工
F1-C1 | 比较 | 重复数 |  | 查阅后未报告 | [7 empty] | 不需核验 | 自动
F1-C1 | 比较 | 误差或不确定性 |  | 查阅后未报告 | [7 empty] | 不需核验 | 自动
F1-C2 | 比较 | 重复数 |  | 查阅后未报告 | [7 empty] | 不需核验 | 自动
F1-C3 | 比较 | 误差或不确定性 |  | 查阅后未报告 | [7 empty] | 不需核验 | 自动
F1-C4 | 比较 | 误差或不确定性 |  | 查阅后未报告 | [7 empty] | 不需核验 | 自动
F1-C7 | 比较 | 重复数 |  | 查阅后未报告 | [7 empty] | 不需核验 | 自动
F1-C7 | 比较 | 误差或不确定性 |  | 查阅后未报告 | [7 empty] | 不需核验 | 自动
F1-C8 | 比较 | 对照值 |  | 只在图中，未读图 |  |  |  |  | 已复核：对照值只在图中，不影响候选判断，不读图 |  |  | 不需核验 | 自动
F1-C9 | 比较 | 误差或不确定性 |  | 查阅后未报告 | [7 empty] | 不需核验 | 自动
F1-C10 | 比较 | 重复数 |  | 查阅后未报告 | [7 empty] | 不需核验 | 自动
F1-C10 | 比较 | 误差或不确定性 |  | 查阅后未报告 | [7 empty] | 不需核验 | 自动
F1-C11 | 比较 | 重复数 |  | 查阅后未报告 | [7 empty] | 不需核验 | 自动
F2-C2 | 比较 | 重复数 |  | 查阅后未报告 | [7 empty] | 不需核验 | 自动
F2-C2 | 比较 | 误差或不确定性 |  | 查阅后未报告 | [7 empty] | 不需核验 | 自动
F2-C3a | 比较 | 重复数 |  | 查阅后未报告 | [7 empty] | 不需核验 | 自动
F2-C3a | 比较 | 误差或不确定性 |  | 查阅后未报告 | [7 empty] | 不需核验 | 自动
F2-C3b | 比较 | 重复数 |  | 查阅后未报告 | [7 empty] | 不需核验 | 自动
F2-C3b | 比较 | 误差或不确定性 |  | 查阅后未报告 | [7 empty] | 不需核验 | 自动
F2-C4 | 比较 | 重复数 |  | 查阅后未报告 | [7 empty] | 不需核验 | 自动
F2-C5 | 比较 | 误差或不确定性 |  | 查阅后未报告 | [7 empty] | 不需核验 | 自动
F2-C6 | 比较 | 重复数 |  | 查阅后未报告 | [7 empty] | 不需核验 | 自动
F2-C6 | 比较 | 误差或不确定性 |  | 查阅后未报告 | [7 empty] | 不需核验 | 自动
F2-C6 | 比较 | 对照值 |  | 查阅后未报告 |  |  |  |  | 对照：很少（原文未给数值） |  |  | 不需核验 | 自动
F2-C7a | 比较 | 对照值 |  | 只在图中，未读图 |  |  |  |  | 已复核：对照值只在图中，不影响候选判断，不读图 |  |  | 不需核验 | 自动
F2-C7b | 比较 | 对照值 |  | 查阅后未报告 |  |  |  |  | 已复核：同上 |  |  | 不需核验 | 自动
F3-C1 | 比较 | 重复数 |  | 查阅后未报告 | [7 empty] | 不需核验 | 自动
F3-C1 | 比较 | 误差或不确定性 |  | 查阅后未报告 | [7 empty] | 不需核验 | 自动
F3-C2 | 比较 | 重复数 |  | 查阅后未报告 | [7 empty] | 不需核验 | 自动
F3-C2 | 比较 | 误差或不确定性 |  | 查阅后未报告 | [7 empty] | 不需核验 | 自动
F3-C3 | 比较 | 重复数 |  | 查阅后未报告 | [7 empty] | 不需核验 | 自动
F3-C3 | 比较 | 误差或不确定性 |  | 查阅后未报告 | [7 empty] | 不需核验 | 自动
F3-C4 | 比较 | 误差或不确定性 |  | 查阅后未报告 | [7 empty] | 不需核验 | 自动
F3-C5 | 比较 | 误差或不确定性 |  | 查阅后未报告 | [7 empty] | 不需核验 | 自动
F4-C2 | 比较 | 重复数 |  | 查阅后未报告 | [7 empty] | 不需核验 | 自动
F4-C3 | 比较 | 重复数 |  | 查阅后未报告 | [7 empty] | 不需核验 | 自动
F4-C3 | 比较 | 误差或不确定性 |  | 查阅后未报告 | [7 empty] | 不需核验 | 自动
F4-C4 | 比较 | 重复数 |  | 查阅后未报告 | [7 empty] | 不需核验 | 自动
F4-C4 | 比较 | 误差或不确定性 |  | 查阅后未报告 | [7 empty] | 不需核验 | 自动
F4-C5 | 比较 | 重复数 |  | 查阅后未报告 | [7 empty] | 不需核验 | 自动
F4-C5 | 比较 | 误差或不确定性 |  | 查阅后未报告 | [7 empty] | 不需核验 | 自动
F4-C5 | 比较 | 对照值 |  | 只在图中，未读图 |  |  |  |  | 已复核：对照值只在图中，不影响候选判断，不读图 |  |  | 不需核验 | 自动
F4-C7 | 比较 | 重复数 |  | 查阅后未报告 | [7 empty] | 不需核验 | 自动
F5-C1a | 比较 | 重复数 |  | 查阅后未报告 | [7 empty] | 不需核验 | 自动
F5-C1b | 比较 | 重复数 |  | 查阅后未报告 | [7 empty] | 不需核验 | 自动
F5-C1c | 比较 | 重复数 |  | 查阅后未报告 | [7 empty] | 不需核验 | 自动
F5-C2 | 比较 | 重复数 |  | 查阅后未报告 | [7 empty] | 不需核验 | 自动
F5-C2 | 比较 | 误差或不确定性 |  | 查阅后未报告 | [7 empty] | 不需核验 | 自动
F5-C3 | 比较 | 重复数 |  | 查阅后未报告 | [7 empty] | 不需核验 | 自动
F5-C3 | 比较 | 对照值 | 约 46 % | 已报告 | 由读图值换算 | 读图（图 8a） | 正文 |  | 读图方式：按 y 轴主刻度（50 mAh g⁻¹）目测"No carbon additive"曲线首圈约 122、第 50 圈约 56 mAh g⁻¹，46% = 56/122；估读约 ±3 mAh g⁻¹。自洽检查：同图未包覆 VGCF 约 44/150 = 29%、包覆约 80/155 = 52%、80/56 = 1.4，均与正文一致 |  |  | 读图，无原句 | 人工
F5-C4 | 比较 | 重复数 |  | 查阅后未报告 | [7 empty] | 不需核验 | 自动
F5-C4 | 比较 | 误差或不确定性 |  | 查阅后未报告 | [7 empty] | 不需核验 | 自动
F5-C5 | 比较 | 重复数 |  | 查阅后未报告 | [7 empty] | 不需核验 | 自动
F5-C5 | 比较 | 误差或不确定性 |  | 查阅后未报告 | [7 empty] | 不需核验 | 自动
F5-C6a | 比较 | 重复数 |  | 查阅后未报告 | [7 empty] | 不需核验 | 自动
F5-C6a | 比较 | 误差或不确定性 |  | 查阅后未报告 | [7 empty] | 不需核验 | 自动
F5-C6b | 比较 | 重复数 |  | 查阅后未报告 | [7 empty] | 不需核验 | 自动
F5-C6b | 比较 | 误差或不确定性 |  | 查阅后未报告 | [7 empty] | 不需核验 | 自动
F5-C7a | 比较 | 重复数 |  | 查阅后未报告 | [7 empty] | 不需核验 | 自动
F5-C7a | 比较 | 误差或不确定性 |  | 查阅后未报告 | [7 empty] | 不需核验 | 自动
F5-C7b | 比较 | 重复数 |  | 查阅后未报告 | [7 empty] | 不需核验 | 自动
F5-C7b | 比较 | 误差或不确定性 |  | 查阅后未报告 | [7 empty] | 不需核验 | 自动
F5-C8 | 比较 | 样品值 | 27 | 已报告 | 理论计算或模拟 | 正文 | 正文 |  | 微结构分辨的电化学模拟（虚拟电极），不是实测 |  |  | 见行级原句 | 人工

## 论文级通用条件
论文 | 页 | 字段 | 适用于 | 文件 | 页码 | 原句 | 核验状态 | 复核 ✍
F1 | 测试 | 运行压力、温度 | F1-S1～S4 的测试（图 2 电池，40% 硫） | 正文 | 2 | cycled at room temperature under a stack pressure of 50 MPa | 程序核验通过
F1 | 测试 | 电位窗口 | F1 全部恒流测试 | 正文 | 10 | Galvanostatic cycling was conducted in the voltage range of 1.4–3.1 V versus Li+/Li | 程序核验通过
F1 | 测试 | 运行压力 | F1-S5、S6 的测试（70% 硫电池，扭矩） | 正文 | 10 | Screws on the casing were fastened by applying a torque of 10.7 N m | 程序核验通过
F1 | 测试 | 温度 | F1-S5、S6 室温测试（图 4） | 正文 | 6 | SSSBs at room temperature. a,b, Charge–discharge voltage profiles of CNG–S | 程序核验通过
F1 | 样品 | 负极、加工、尺寸 | F1-S5、S6（70% 硫电池装配） | 正文 | 10 | To assemble an SSSB, 70 mg of Li5.5PS4.5Cl1.5 was first pressed into a pellet in a 10-mm die | 程序核验通过
F1 | 样品 | 负极 | F1-S1～S4（图 2 电池） | 正文 | 4 | Li–In¦SE¦VC–S–SE SSSBs at C/20 | 程序核验通过
F2 | 测试 | 温度 | F2 全部循环测试 | SI | 4 | All cycling tests were performed inside the climate chamber at 25 ℃ | 程序核验通过
F2 | 测试 | 温度 | F2 全部阻抗测试 | SI | 5 | all impedance measurements were performed in a climate chamber with the temperature controlled to be 25 ℃ | 程序核验通过
F2 | 测试 | 运行压力 | F2 全部电池 | SI | 4 | All cells were fixed in a metal frame to maintain a pressure at around 50 MPa | 程序核验通过
F2 | 样品 | 尺寸、电解质 | F2-S2～S5 | SI | 4 | loaded into the cell with a diameter of 10 mm (area of 0.785 cm2) as separator | 程序核验通过
F3 | 测试 | 电位窗口 | F3 全部恒流测试 | 正文 | 3 | in the voltage range of 1.5–2.8 V | 程序核验通过
F3 | 测试 | 运行压力 | F3 全部电池（扣式电池，不适用） | 正文 | 2 | The CR2032 coin cells were fabricated | 程序核验通过
F4 | 测试 | 温度、电位窗口 | F4 全部恒流测试 | 正文 | 2 | Cells with lithium metal anode are charged to 4.3 V and discharged to 2.6 V versus Li+/ Li at 25 °C | 程序核验通过
F4 | 测试 | 运行压力 | F4 全部电化学测试 | 正文 | 2 | applying a constant pressure of ∼50 MPa | 程序核验通过
F4 | 样品 | 加工 | F4-S1～S3 | 正文 | 2 | This powder stack was then compressed uniaxially at 30 kN (∼380 MPa) for 3 min | 程序核验通过
F4 | 测试 | 运行压力 | F4-S4 CV 电池 | SI | 8 | A pressure of approximately 50 MPa was applied using an external frame around the cell casing | 程序核验通过
F5 | 测试 | 温度 | F5 全部电池测试 | 正文 | 3 | The battery tests were carried out at 25 °C | 程序核验通过
F5 | 测试 | 电位窗口 | F5 全部恒流测试 | 正文 | 3 | discharged to a lower cut-oﬀpotential of 2.6 V versus Li+/Li | 程序核验通过
F5 | 测试 | 运行压力 | F5 全部电化学测试 | 正文 | 2 | An external frame was used during all electrochemical tests, applying a constant pressure of approximately 50 MPa | 程序核验通过
F5 | 样品 | 加工 | F5-S1～S6 | 正文 | 2 | The resulting pellet was uniaxially compressed at 30 kN (approx. 380 MPa) for 3 min | 程序核验通过
F5 | 样品 | 电解质、尺寸 | F5-S1～S6 | 正文 | 2 | LPS (60 mg) were added into a 10 mm diameter cylinder | 程序核验通过
F5 | 样品 | 负极 | F5 全部样品（锂箔或铟箔） | 正文 | 2 | A 120 μm thick Li foil disc (Albemarle, Rockwood Lithium GmbH) or an indium foil disc | 程序核验通过
F4 | 样品 | 电解质 | F4-S1～S3 | 正文 | 2 | 60 mg of the β-Li3PS4 solid electrolyte was added | 程序核验通过
F4 | 样品 | 尺寸 | F4 全部样品 | 正文 | 2 | cylinder (inner diameter: 10 mm) | 程序核验通过
F4 | 样品 | 负极 | F4-S1～S3 | 正文 | 2 | A 120 μm thick lithium foil disc (Albemarle, Rockwood Lithium GmbH) with 9 mm diameter was used as anode | 程序核验通过
F1 | 样品 | 电解质 | F1-S1～S4（图 2 电池） | 正文 | 2 | LPSCl1.5 or LPS as an electrolyte | 程序核验通过
F3 | 样品 | 负极、电解质 | F3 全部样品 | 正文 | 3 | Li metal as a reference and counter electrode, and GF/D as a separator | 程序核验通过
F3 | 样品 | 尺寸、加工 | F3-S1 | 正文 | 2 | 12 mm FRHS@CF electrodes are punched and calendered | 程序核验通过

## 定位缺口
记录号 | 页 | 字段 | 值 | 属开发案例 | 处理 | 复核 ✍
F2-S5 | 样品 | 负极 | In/InLi | 否 | 待补定位；补完前不标证据完整，不用于确定性比较
F2-S5 | 样品 | 加工 | 两步球磨，参数同 SE-C；预压 380 MPa | 否 | 待补定位；补完前不标证据完整，不用于确定性比较
F3-S3 | 样品 | 正极组成 | 高比表面积碳–硫复合物，涂在碳纤维毡上（详见 Grace 2023, J. Alloys Compd.） | 否 | 待补定位；补完前不标证据完整，不用于确定性比较
F1-S1-E1 | 测试 | 本电池载量 | 1.1 mg cm⁻²（S） | 否 | 待补定位；补完前不标证据完整，不用于确定性比较
F1-S1-E1 | 测试 | 电流程序 | C/20 | 否 | 待补定位；补完前不标证据完整，不用于确定性比较
F1-S2-E1 | 测试 | 本电池载量 | 1.3 mg cm⁻²（S） | 否 | 待补定位；补完前不标证据完整，不用于确定性比较
F1-S2-E1 | 测试 | 电流程序 | C/20 | 否 | 待补定位；补完前不标证据完整，不用于确定性比较
F1-S4-E1 | 测试 | 本电池载量 | 1.6 mg cm⁻²（S） | 否 | 待补定位；补完前不标证据完整，不用于确定性比较
F1-S4-E1 | 测试 | 电流程序 | C/10 | 否 | 待补定位；补完前不标证据完整，不用于确定性比较
F1-S5-E1 | 测试 | 本电池载量 | 1.5 mg cm⁻² | 否 | 待补定位；补完前不标证据完整，不用于确定性比较
F1-S5-E1 | 测试 | 电流程序 | C/10、C/5、C/2、1C | 否 | 待补定位；补完前不标证据完整，不用于确定性比较
F1-S6-E1 | 测试 | 本电池载量 | 1.5 mg cm⁻² | 否 | 待补定位；补完前不标证据完整，不用于确定性比较
F1-S6-E1 | 测试 | 电流程序 | C/10–1C | 否 | 待补定位；补完前不标证据完整，不用于确定性比较
F1-S5-E3 | 测试 | 本电池载量 | 3.4 mg cm⁻² | 否 | 待补定位；补完前不标证据完整，不用于确定性比较
F1-S5-E3 | 测试 | 电流程序 | C/10 | 否 | 待补定位；补完前不标证据完整，不用于确定性比较
F1-S5-E4 | 测试 | 电流程序 | C/20 | 否 | 待补定位；补完前不标证据完整，不用于确定性比较
F1-S6-E3 | 测试 | 电流程序 | C/20 | 否 | 待补定位；补完前不标证据完整，不用于确定性比较
F2-S2-E1 | 测试 | 电流程序 | 0.1 mV s⁻¹ | 否 | 待补定位；补完前不标证据完整，不用于确定性比较
F2-S2-E1 | 测试 | 电位窗口 | 0–3.5 V vs In/InLi（In/InLi = 0.62 V vs Li⁺/Li） | 否 | 待补定位；补完前不标证据完整，不用于确定性比较
F2-S2-E2a | 测试 | 电位窗口 | 1–1.8 V vs In/InLi | 否 | 待补定位；补完前不标证据完整，不用于确定性比较
F2-S2-E2b | 测试 | 电位窗口 | 1–2.4 V vs In/InLi | 否 | 待补定位；补完前不标证据完整，不用于确定性比较
F2-S2-E2c | 测试 | 电位窗口 | 1–2.7 V vs In/InLi | 否 | 待补定位；补完前不标证据完整，不用于确定性比较
F2-S2-E2d | 测试 | 电位窗口 | 1–3.0 V vs In/InLi | 否 | 待补定位；补完前不标证据完整，不用于确定性比较
F2-S2-E2e | 测试 | 电位窗口 | 0–2.7 V vs In/InLi | 否 | 待补定位；补完前不标证据完整，不用于确定性比较
F2-S5-E2a | 测试 | 重复说明 | 另一批材料复现（Fig. S14） | 否 | 待补定位；补完前不标证据完整，不用于确定性比较
F2-S5-E2a | 测试 | 电流程序 | 446 μA（568 μA cm⁻²，0.1 C） | 否 | 待补定位；补完前不标证据完整，不用于确定性比较
F2-S5-E2a | 测试 | 电位窗口 | 0–3.0 V vs In/InLi | 否 | 待补定位；补完前不标证据完整，不用于确定性比较
F2-S5-E2b | 测试 | 重复说明 | 另一批材料复现（Fig. S14） | 否 | 待补定位；补完前不标证据完整，不用于确定性比较
F2-S5-E2b | 测试 | 电流程序 | 446 μA（568 μA cm⁻²，0.1 C） | 否 | 待补定位；补完前不标证据完整，不用于确定性比较
F2-S5-E2b | 测试 | 电位窗口 | 1–3.0 V vs In/InLi | 否 | 待补定位；补完前不标证据完整，不用于确定性比较
F2-S5-E2c | 测试 | 重复说明 | 另一批材料复现（Fig. S14） | 否 | 待补定位；补完前不标证据完整，不用于确定性比较
F2-S5-E2c | 测试 | 电流程序 | 446 μA（568 μA cm⁻²，0.1 C） | 否 | 待补定位；补完前不标证据完整，不用于确定性比较
F2-S5-E2c | 测试 | 电位窗口 | 1–2.7 V vs In/InLi | 否 | 待补定位；补完前不标证据完整，不用于确定性比较
F3-S1-E1 | 测试 | 电流程序 | 100 mA g⁻¹ | 否 | 待补定位；补完前不标证据完整，不用于确定性比较
F3-S1-E2 | 测试 | 本电池载量 | 2.5 mg cm⁻²（原文"active material"） | 否 | 待补定位；补完前不标证据完整，不用于确定性比较
F3-S1-E2 | 测试 | 电流程序 | 500 mA g⁻¹ | 否 | 待补定位；补完前不标证据完整，不用于确定性比较
F3-S1-E3 | 测试 | 本电池载量 | 4 mg cm⁻²（S） | 否 | 待补定位；补完前不标证据完整，不用于确定性比较
F3-S1-E4 | 测试 | 本电池载量 | 2.5 mg cm⁻²（原文"active material"） | 否 | 待补定位；补完前不标证据完整，不用于确定性比较
F3-S1-E5 | 测试 | 温度 | 25 °C | 否 | 待补定位；补完前不标证据完整，不用于确定性比较
F3-S1-E6 | 测试 | 本电池载量 | 不适用（吸附实验） | 否 | 待补定位；补完前不标证据完整，不用于确定性比较
F3-S2-E1 | 测试 | 电流程序 | 500 mA g⁻¹ | 否 | 待补定位；补完前不标证据完整，不用于确定性比较
F3-S3-E1 | 测试 | 电流程序 | 100 mA g⁻¹ | 否 | 待补定位；补完前不标证据完整，不用于确定性比较
F5-S3-E1 | 测试 | 本电池载量 | 8.65 mg cm⁻² | 否 | 待补定位；补完前不标证据完整，不用于确定性比较
F5-S2-E3 | 测试 | 本电池载量 | 不适用（模拟） | 否 | 待补定位；补完前不标证据完整，不用于确定性比较
F5-S2-E3 | 测试 | 电流程序 | 0.1 C | 否 | 待补定位；补完前不标证据完整，不用于确定性比较

## 开发案例
步骤 | 内容 | 依据 | 保留意见 | 复核 ✍
1 决策问题 | 固态锂硫的硫/硫化物复合正极必须加导电碳提供电子通路，但碳/硫化物电解质界面会加速电解质分解。能否借用非硫固态中"绝缘包覆导电碳纤维"的做法，在保留电子通路的同时减少分解？ | 方案D §D0 第二层范围：正极 + 正极—电解质界面；负极只记条件
2 目标配置 | 硫/Li6PS5Cl（或 LPSCl1.5）/碳复合正极，In/InLi 或 Li–In 负极，室温，约 50 MPa，约 1.4–3.1 V vs Li⁺/Li | 判定页 J01、J02
3 观察：碳的代价 | 固态锂硫中碳降低有效离子电导、在高电位下使离子电阻激增；非硫固态中碳的初始优势随循环消失，碳/电解质界面本身分解，未包覆碳使循环保持率低于无碳 | F2-C1、C2、C5；F4-C2、C7；F5-C3、C6a、C7a | 见"开发案例_证据"页
4 观察：改造的效果（非硫固态） | ALD AlxOy 包覆 VGCF 后，第 50 圈保持率 52%（未包覆 29%），容量为无碳的 1.4 倍，R_SE、R_Ca 回到无碳水平 | F5-C4、C5、C6b、C7b
5 观察：固态锂硫内的类比 | 用宽带隙 C3N4 限制宿主/电解质界面的局部电子传输，电解质氧化减少、容量提高——支持"限制界面电子传输而不切断整体电子通路"可行 | F1-C3、C6、C9 | 类比级别：功能相近、材料不同（宿主改性 vs 包覆碳）
6 作者解释（策略页） | ①碳/电解质界面的电位降是分解的主要驱动力；②包覆要薄，纤维端头和压制破裂处仍保持电子接触；③只适用纤维状碳。①②③均为作者推测或假设 | F5-ST2；F4-ST1、F5-ST1、F2-ST1、F1-ST1 | 前提的支持证据为"推测"，不是实验验证
7 新假设（判定页） | J01：碳在固态锂硫中已有应用，代价在固态锂硫中同样被观察到。J02：包覆碳纤维进硫正极 = 改造候选，适用性未知——前提②（端头接触够不够硫的大面积转化）和③（包覆层在硫正极工作区间是否稳定）未知 | J01、J02 | "已有应用"的检索范围只有本次 5 篇（Z9）
8 待检验的问题 | 包覆后电解质分解是否减少？同时硫利用率是否因碳表面电子供应受阻而下降？ | J02
9 可区分的实验（候选） | 碳含量 × 有无包覆四组（H01）。开做前须先定配方约束：碳含量变化替代哪一组分、包覆层质量是否计入、硫面载量如何固定；电解质氧化容量按独立测试配置测（直接充至 4.1 V vs Li⁺/Li） | H01 | H01 不享有预设优先级
10 证据状态 | 案例涉及的样品、测试数据字段均已有定位或状态。保留意见：F5-C3 对照为读图值；F4、F5 电流数值有冲突（A1–A3，组内比较两侧相同，不受影响，但不用于跨论文电流比较）；F2-S1-E1 的压力待核查；F5 包覆层质量是否计入未报告；F1 70% 硫电池的压力未报告（只有扭矩） | 原文异常页；字段证据明细页
11 本案例不代表 | 只用 5 篇演示"观察 → 作者解释 → 新假设 → 可区分实验"的方法链；不是研究结论，不决定第二层主问题或主实验

## 开发案例_证据
比较号 | 组 | 在案例中的作用 | 指标 | 样品值限定 | 样品值 | 对照值限定 | 对照值 | 单位 | 定性描述 | 观察方向 | 目标意义 | 值性质 | 样品与测试证据 | 保留意见 | 复核 ✍
F1-C3 | 固态锂硫 | 固态锂硫内：限制界面电子传输的宿主（CNG）使电解质氧化容量从 277 降到约 46 | 直接充电至 4.1 V 的电解质氧化容量 | 约 | 46 |  | 277 | mAh g⁻¹（按电解质质量） |  | 减少 | 有利（电解质分解少） | 实验测量 | 样品、测试数据字段均有定位或状态 | 单因素：否
F1-C6 | 固态锂硫 | 同上，分解产物 P2S7⁻ 碎片未检出 | TOF-SIMS P2S7⁻ 碎片（分解产物） | [5 empty] | 样品：P2S7⁻ 未检出；对照：明显 | 减少 | 有利 | 实验测量 | 样品、测试数据字段均有定位或状态 | 单因素：否
F1-C9 | 固态锂硫 | 同上，第 50 圈容量 990 vs 480（NG 对照） | 第 50 圈放电容量 |  | 990 |  | 480 | mAh g⁻¹ |  | 增加 | 有利 | 实验测量 | 样品、测试数据字段均有定位或状态 | 单因素：否
F2-C1 | 固态锂硫 | 代价：加 10 wt% 碳，有效离子电导降到 0.20（无碳 0.76） | 有效离子电导 |  | 0.2 |  | 0.76 | mS cm⁻¹ |  | 减少 | 存在权衡（离子通路变差；同时得到 1.9 mS cm⁻¹ 电子电导） | 实验测量 | 样品、测试数据字段均有定位或状态
F2-C2 | 固态锂硫 | 代价：30 wt% 碳，有效离子电导降到 0.033 | 有效离子电导 |  | 0.033 |  | 0.76 | mS cm⁻¹ |  | 减少 | 不利 | 实验测量 | 样品、测试数据字段均有定位或状态
F2-C5 | 固态锂硫 | 代价：2.4 V vs In/InLi 保持 12 h 后，复合层离子电阻 40 → >1500 Ω | 复合层离子电阻 Rion | > | 1500 |  | 40 | Ω |  | 增加 | 不利 | 实验测量 | 样品、测试数据字段均有定位或状态
F4-C2 | 非硫固态 | 代价（非硫固态）：加 VGCF 的初始优势在第 62 圈后消失 | 放电容量随循环的交叉 | [5 empty] | 样品第 62 圈后容量低于参比 | 定性变化 | 不利（初始优势不能保持） | 实验测量 | 样品、测试数据字段均有定位或状态 | 受异常影响 A1（两侧电流相同）
F4-C7 | 非硫固态 | 代价（非硫固态）：碳/电解质界面本身在电位扫描下分解 | XPS S 2p 分解信号 | [5 empty] | CV 后出现与复合正极相似的分解信号 | 定性变化 | 不利（碳/电解质界面本身会分解） | 实验测量 | 样品、测试数据字段均有定位或状态
F5-C3 | 非硫固态 | 代价（非硫固态）：未包覆 VGCF 第 50 圈保持 29%，低于无碳约 46%（读图） | 第 50 圈容量保持（相对首圈） |  | 29 | 约 | 46 | % |  | 减少 | 不利 | 样品：实验测量；对照：由读图值换算 | 样品、测试数据字段均有定位或状态 | 样品：正文；对照：读图（图 8a）；受异常影响 A2、A3（两侧电流相同）
F5-C4 | 非硫固态 | 改造（非硫固态）：包覆后保持 52% vs 未包覆 29% | 第 50 圈容量保持（相对首圈） |  | 52 |  | 29 | % |  | 增加 | 有利 | 实验测量 | 样品、测试数据字段均有定位或状态 | 受异常影响 A2、A3（两侧电流相同）
F5-C5 | 非硫固态 | 改造：包覆 VGCF 第 50 圈容量为无碳的 1.4 倍 | 第 50 圈放电容量（相对无碳） |  | 1.4 |  | 1 | 倍（第 50 圈放电容量，相对无碳） |  | 增加 | 有利 | 实验测量 | 样品、测试数据字段均有定位或状态 | 受异常影响 A2、A3（两侧电流相同）
F5-C6a | 非硫固态 | 代价：未包覆使 R_SE 约 560 → 650 Ω | 电解质体相电阻 R_SE | 约 | 650 | 约 | 560 | Ω |  | 增加 | 不利（作者解释为碳诱发电解质分解） | 实验测量（拟合） | 样品、测试数据字段均有定位或状态
F5-C6b | 非硫固态 | 改造：包覆后 R_SE 回到约 560 Ω | 电解质体相电阻 R_SE | 约 | 650 | 约 | 560 | Ω |  | 增加 | 不利（作者解释为碳诱发电解质分解） | 实验测量（拟合） | 样品、测试数据字段均有定位或状态
F5-C7a | 非硫固态 | 代价：未包覆使 R_Ca 约 74 → 93 Ω | NCM–LPS 电荷转移电阻 R_Ca | 约 | 93 | 约 | 74 | Ω |  | 增加 | 不利 | 实验测量（拟合） | 样品、测试数据字段均有定位或状态
F5-C7b | 非硫固态 | 改造：包覆后 R_Ca 回到约 74 Ω | NCM–LPS 电荷转移电阻 R_Ca | 约 | 93 | 约 | 74 | Ω |  | 增加 | 不利 | 实验测量（拟合） | 样品、测试数据字段均有定位或状态