## 说明
说明
方案D §9.1 词表试点·批1（60 篇摘要，2026-10-18）。
论文核查：每篇的组别、液相状态、负极、实验配置、是否纯电解质研究。"建议归属"只是 Claude 根据摘要的判断，不改冻结的论文表。
开放抽取：一行 = 一篇里的一处问题或策略，原始标注不去重；"原文短语"由代码到标题+摘要里逐字核对（✅ 找到 / ❌ 没找到）。
词表 v0：从开放描述归纳。问题按"现象"分类，位置另记一列；策略按"做法"分类，位置另记。
汇总：按 论文号 + 标签 + 角色 去重后的论文数，按旧分组列出（旧分组本身有误，见论文核查页）。
待你定：Q1–Q8，决定后修订词表，再用批2 检验。

## 论文核查
序号 | 论文号 | DOI | 年份 | 旧分组 | 标题 | 旧材料标签 | 组别核查 | 建议归属 | 理由 | 文献类型 | 液相状态 | 负极类型 | 实验配置 | 纯电解质研究
1 | W2759466226 | 10.1002/aenm.201701602 | 2017 | 固态锂硫 | Rechargeable Solid‐State Li–Air and Li–S Batteries: Materials, Construction, and Challenges | 未标明 | 符合 | 固态锂硫 | 综述，兼论锂空气 | 综述 | 全固态 | 未写明 | 不适用 | 否
2 | W2436341552 | 10.1073/pnas.1600422113 | 2016 | 固态锂硫 | Flexible, solid-state, ion-conducting membrane with 3D garnet nanofiber networks for lithium batteries | 氧化物 | 存疑 | 非硫固态 | 只做锂对称电池，锂硫只是展望 | 原创 | 全固态 | 锂金属 | 对称电池 | 是（仅对称电池）
3 | W2507796133 | 10.1021/jacs.6b05066 | 2016 | 固态锂硫 | Unravelling Li-Ion Transport from Picoseconds to Seconds: Bulk versus Interfaces in an Argyrodite Li6PS5Cl–Li2S All-Solid-State Li-Ion Battery | 硫化物 | 符合 | 固态锂硫 |  | 原创（机理/表征） | 全固态 | 未写明 | 材料测试 | 否
4 | W2779656978 | 10.3390/c4010002 | 2017 | 固态锂硫 | One-Pot Synthesis of Graphene-Sulfur Composites for Li-S Batteries: Influence of Sulfur Precursors | 硼氢化物 | 存疑 | 液态锂硫 | 没提固态，讲多硫化物经隔膜穿梭；旧标签"硼氢化物"来自还原剂硼氢化钠 | 原创 | 液态（推断） | 未写明 | 未写明 | 否
5 | W2772752091 | 10.1007/s12274-017-1929-0 | 2017 | 固态锂硫 | Functional interlayer of PVDF-HFP and carbon nanofiber for long-life lithium-sulfur batteries | 聚合物 | 存疑 | 液态锂硫 | 凝胶聚合物只作中间层捕获多硫化物 | 原创 | 含液或凝胶 | 未写明 | 全电池 | 否
6 | W3202666429 | 10.1002/celc.202101272 | 2021 | 固态锂硫 | Novel Lithium‐Sulfur Polymer Battery Operating at Moderate Temperature | 复合 | 符合 | 固态锂硫 | 聚合物电解质 50 °C 运行，多硫化物会溶入聚合物 | 原创 | 全固态 | 锂金属 | 全电池 | 否
7 | W3203794745 | 10.1002/adma.202105029 | 2021 | 固态锂硫 | An Antipulverization and High‐Continuity Lithium Metal Anode for High‐Energy Lithium Batteries | 未标明 | 存疑 | 液态锂硫 | 锂硫电池用醚类/碳酸酯电解液，固态电解质只作负极填料 | 原创 | 液态 | 锂金属 | 半电池；全电池 | 否
8 | W3033588247 | 10.1002/smll.202001899 | 2020 | 固态锂硫 | In Situ TEM Observations of Discharging/Charging of Solid‐State Lithium‐Sulfur Batteries at High Temperatures | 未标明 | 符合 | 固态锂硫 |  | 原创（原位表征） | 全固态 | 未写明 | 材料测试 | 否
9 | W2900849319 | 10.1002/adfm.201805996 | 2018 | 固态锂硫 | Enhanced Interfacial Stability of Hybrid‐Electrolyte Lithium‐Sulfur Batteries with a Layer of Multifunctional Polymer with Intrinsic Nanoporosity | 氧化物 | 存疑 | 状态待核实 | 混合电解质，含液 | 原创 | 含液或凝胶 | 锂金属 | 未写明 | 否
10 | W2936193495 | 10.1021/acsenergylett.9b00430 | 2019 | 固态锂硫 | Cathode-Supported All-Solid-State Lithium–Sulfur Batteries with High Cell-Level Energy Density | 硫化物 | 符合 | 固态锂硫 |  | 原创 | 全固态 | 锂金属 | 全电池 | 否
11 | W2979182582 | 10.1002/smll.201903952 | 2019 | 固态锂硫 | Solid/Solid Interfacial Architecturing of Solid Polymer Electrolyte–Based All‐Solid‐State Lithium–Sulfur Batteries by Atomic Layer Deposition | 聚合物 | 符合 | 固态锂硫 |  | 原创 | 全固态 | 锂金属 | 对称电池；全电池 | 否
12 | W4389205482 | 10.1021/acsaem.3c02630 | 2023 | 固态锂硫 | One-Pot Synthesis of Quaternary Pyridinium-Type Cationic-Based Porous Organic Frameworks: Enhanced Poly(ethylene oxide) Composite Polymer Electrolytes for All-Solid-State Li–S Batteries | 复合 | 符合 | 固态锂硫 |  | 原创 | 全固态 | 锂金属 | 全电池 | 否
13 | W7163160923 | 10.1007/s42398-026-00444-5 | 2026 | 固态锂硫 | Sustainable energy storage solutions using nanomaterials: bridging the gap between policy and technology in Italy | 未标明 | 不属于 | 不属于 | 意大利储能政策研究 | 综述（政策） | 不适用 | 不适用 | 不适用 | 否
14 | W7156377761 | 10.1021/acsenergylett.5c03200 | 2026 | 固态锂硫 | Progress and Prospects of Solid-State Electrolytes in Metal–Sulfur Batteries | 未标明 | 符合 | 固态锂硫 | 综述，含钠/锌/镁硫 | 综述 | 全固态 | 未写明 | 不适用 | 否
15 | W7128549101 | 10.1002/adfm.202531587 | 2026 | 固态锂硫 | Tackling the Grand Challenges in Practical Ultrahigh‐Loading (>10 mg cm −2 ) Lithium‐Sulfur Batteries | 未标明 | 存疑 | 液态锂硫 | 高载量液态锂硫综述，固态只在展望里 | 综述 | 液态 | 未写明 | 不适用 | 否
16 | W4390685367 | 10.1016/j.mtener.2024.101497 | 2024 | 固态锂硫 | Enhancing lithium-sulfur battery performance through electronic/ionic co-conductive multi-walled carbon nanotubes/lithium lanthanum titanium oxide separator modification | 氧化物 | 存疑 | 液态锂硫 | 隔膜修饰，多硫化物溶于电解液；旧标签"氧化物"来自 LLTO 涂层 | 原创 | 液态 | 锂金属 | 全电池 | 否
17 | W4221054943 | 10.1021/acsami.1c25224 | 2022 | 固态锂硫 | Improving Cycling Stability of the Lithium Anode by a Spin-Coated High-Purity Li3PS4 Artificial SEI Layer | 硫化物 | 存疑 | 液态锂硫 | Li₃PS₄ 只作锂负极人工 SEI，电池为液态 | 原创 | 液态（推断） | 锂金属 | 对称电池；全电池 | 否
18 | W7167366572 | 10.1021/acs.chemmater.6c01252 | 2026 | 固态锂硫 | Distinct Redox Chemistry in Solid-State Li–S Batteries Induced by Solid Electrolytes | 硫化物 | 符合 | 固态锂硫 |  | 原创（机理） | 全固态 | 未写明 | 全电池；材料测试 | 否
19 | W4403429557 | 10.1039/d4mh01181c | 2024 | 固态锂硫 | Comb-like poly(β-amino ester)-integrated PEO-based self-healing solid electrolytes for fast ion conduction in lithium–sulfur batteries | 聚合物 | 符合 | 固态锂硫 | 摘要开头被截断 | 原创 | 全固态 | 锂金属 | 对称电池；全电池 | 否
20 | W7127400042 | 10.1016/j.nxmate.2026.101681 | 2026 | 固态锂硫 | Synergistic approaches to alleviate issues of Li and S electrodes in solid-state polymer-based lithium-sulfur batteries | 聚合物 | 符合 | 固态锂硫 | 综述 | 综述 | 全固态 | 锂金属 | 不适用 | 否
21 | W2754069311 | 10.1016/j.jpowsour.2017.08.113 | 2017 | 液态锂硫 | On-site chemical pre-lithiation of S cathode at room temperature on a 3D nano-structured current collector | Li2S 正极 | 符合 | 液态锂硫 |  | 原创 | 液态 | 未写明 | 未写明 | 否
22 | W2256440217 | 10.1002/bkcs.10643 | 2016 | 液态锂硫 | Electrochemical Properties of Lithium–Sulfur Cells in a Very Wide Range of Sulfur Concentration | 单质硫复合 | 符合 | 液态锂硫 | 研究硫浓度这一参数 | 原创 | 液态 | 未写明 | 未写明 | 否
23 | W2468224813 | 10.1021/acsami.5b05955 | 2015 | 液态锂硫 | In Situ EQCM Study Examining Irreversible Changes the Sulfur–Carbon Cathode in Lithium–Sulfur Batteries | 单质硫复合 | 符合 | 液态锂硫 |  | 原创（原位表征） | 液态 | 未写明 | 材料测试 | 否
24 | W2612940889 | 10.1021/acs.jpcc.7b00492 | 2017 | 液态锂硫 | Mechanism on the Improved Performance of Lithium Sulfur Batteries with MXene-Based Additives | 未标明 | 符合 | 液态锂硫 |  | 计算 | 液态 | 不适用 | 不适用 | 否
25 | W2328387405 | 10.1021/jp400153m | 2013 | 液态锂硫 | Solvent Effect of Room Temperature Ionic Liquids on Electrochemical Reactions in Lithium–Sulfur Batteries | 未标明 | 符合 | 液态锂硫 |  | 原创 | 液态 | 未写明 | 全电池 | 否
26 | W3148861824 | 10.1002/adma.202008654 | 2021 | 液态锂硫 | Lithium–Sulfur Battery Cathode Design: Tailoring Metal‐Based Nanostructures for Robust Polysulfide Adsorption and Catalytic Conversion | Li2S 正极 | 符合 | 液态锂硫 | 综述 | 综述 | 液态 | 未写明 | 不适用 | 否
27 | W2918318072 | 10.1021/acsanm.9b00340 | 2019 | 液态锂硫 | Well-Defined N/S Co-Doped Nanocarbons from Sulfurized PAN-b-PBA Block Copolymers: Structure and Supercapacitor Performance | SPAN | 不属于 | 不属于 | 超级电容器；旧标签 SPAN 来自"硫化聚丙烯腈"前驱体 | 原创 | 不适用 | 不适用 | 不适用 | 否
28 | W2913939241 | 10.1002/smll.201804533 | 2019 | 液态锂硫 | TiO2 and Co Nanoparticle‐Decorated Carbon Polyhedra as Efficient Sulfur Host for High‐Performance Lithium–Sulfur Batteries | 单质硫复合 | 符合 | 液态锂硫 |  | 原创 | 液态 | 未写明 | 全电池 | 否
29 | W4200429626 | 10.1002/anie.202116048 | 2021 | 液态锂硫 | WSe2 Flakelets on N‐Doped Graphene for Accelerating Polysulfide Redox and Regulating Li Plating | 单质硫复合 | 符合 | 液态锂硫 |  | 原创 | 液态 | 锂金属 | 全电池 | 否
30 | W3048895876 | 10.1021/acsaem.0c01307 | 2020 | 液态锂硫 | Designer Self-Assembled Polyelectrolyte Complex Nanoparticle Membrane for a Stable Lithium–Sulfur Battery at Lean Electrolyte Conditions | 单质硫复合 | 符合 | 液态锂硫 |  | 原创 | 液态 | 未写明 | 全电池（含软包） | 否
31 | W3123369466 | 10.1002/anie.202016608 | 2021 | 液态锂硫 | Stepped Channels Integrated Lithium–Sulfur Separator via Photoinduced Multidimensional Fabrication of Metal–Organic Frameworks | 未标明 | 符合 | 液态锂硫 |  | 原创 | 液态 | 未写明 | 全电池 | 否
32 | W2911879869 | 10.1002/smll.201804347 | 2019 | 液态锂硫 | Plasma Treatment for Nitrogen‐Doped 3D Graphene Framework by a Conductive Matrix with Sulfur for High‐Performance Li–S Batteries | 未标明 | 符合 | 液态锂硫 |  | 原创 | 液态 | 未写明 | 全电池 | 否
33 | W4381715827 | 10.1021/acs.nanolett.3c01034 | 2023 | 液态锂硫 | Ni Anchored to Hydrogen-Substituted Graphdiyne for Lithium Sulfide Cathodes in Lithium–Sulfur Batteries | Li2S 正极 | 符合 | 液态锂硫 |  | 原创 | 液态 | 未写明 | 全电池 | 否
34 | W4404698701 | 10.1038/s44172-024-00321-1 | 2024 | 液态锂硫 | Ultra-lightweight rechargeable battery with enhanced gravimetric energy densities >750 Wh kg−1 in lithium–sulfur pouch cell | SPAN | 符合 | 液态锂硫 |  | 原创 | 液态 | 未写明 | 全电池（软包） | 否
35 | W4220813668 | 10.1038/s41598-022-08478-5 | 2022 | 液态锂硫 | Two-dimensional biphenylene: a promising anchoring material for lithium-sulfur batteries | 单质硫复合 | 符合 | 液态锂硫 |  | 计算 | 液态 | 不适用 | 不适用 | 否
36 | W4309637799 | 10.1002/adfm.202208349 | 2022 | 液态锂硫 | Recent Progress in Synthesis and Application of Biomass‐Based Hybrid Electrodes for Rechargeable Batteries | 单质硫复合 | 存疑 | 液态锂硫（多体系综述） | 生物质碳综述，覆盖锂离子/锂硫/钠/钾 | 综述 | 液态 | 不适用 | 不适用 | 否
37 | W4404818352 | 10.1002/adsu.202400572 | 2024 | 液态锂硫 | Enabling Bio‐Cathode with Graphene Coating via Networking Soy‐Protein and Polydopamine for Li–S Batteries | 单质硫复合 | 符合 | 液态锂硫 |  | 原创 | 液态 | 未写明 | 全电池 | 否
38 | W4321597056 | 10.1021/acs.jpclett.2c03625 | 2023 | 液态锂硫 | Rationalizing Functionalized MXenes as Effective Anchor Materials for Lithium–Sulfur Batteries via First-Principles Calculations | 未标明 | 符合 | 液态锂硫 |  | 计算 | 液态 | 不适用 | 不适用 | 否
39 | W4393344811 | 10.1002/aenm.202400786 | 2024 | 液态锂硫 | A Lewis Acid–Lewis Base Hybridized Electrocatalyst for Roundtrip Sulfur Conversion in Lithium–Sulfur Batteries | 未标明 | 符合 | 液态锂硫 |  | 原创 | 液态 | 未写明 | 全电池 | 否
40 | W4405870424 | 10.30574/ijsra.2024.13.2.2600 | 2024 | 液态锂硫 | MXenes as promising active materials for divalent metal-ion batteries: A review of recent advances | 未标明 | 不属于 | 不属于 | 二价离子电池 MXene 综述 | 综述 | 不适用 | 不适用 | 不适用 | 否
41 | W2034190060 | 10.1039/c3ta13472e | 2013 | 非硫固态 | Macroporous LiFePO4 as a cathode for an aqueous rechargeable lithium battery of high energy density | 凝胶/准固态 | 不属于 | 不属于 | 水系锂电池；旧标签"凝胶"来自负极保护层 | 原创 | 液态（水系） | 锂金属 | 全电池 | 否
42 | W1993373724 | 10.1179/143307511x13031890748975 | 2011 | 非硫固态 | Investigation of ion conducting behaviour of composite chitosan based polymer electrolytes | 复合 | 存疑 | 状态待核实 | 含 EC/PC 增塑剂 | 原创 | 含液或凝胶 | 不适用 | 材料测试 | 是
43 | W2381067723 |  | 2012 | 非硫固态 | Effects of substrate temperature on the structure and electrochemical properties of LiCoO_2 thin films | 未标明 | 符合 | 非硫固态 | 薄膜电池正极 | 原创 | 全固态 | 未写明 | 材料测试 | 否
44 | W2337108523 | 10.1021/acs.inorgchem.5b02708 | 2016 | 非硫固态 | Influence of Li+ and H+ Distribution on the Crystal Structure of Li7–xHxLa3Zr2O12 (0 ≤ x ≤ 5) Garnets | 氧化物 | 符合 | 非硫固态 |  | 原创（结构） | 全固态 | 不适用 | 材料测试 | 是
45 | W2015037107 | 10.1002/app.39064 | 2013 | 非硫固态 | Polymer electrolytes integrated with ionic liquids for future electrochemical devices | 聚合物 | 存疑 | 非硫固态（多器件综述） | 还涉及燃料电池、驱动器；含离子液体 | 综述 | 含液或凝胶 | 不适用 | 不适用 | 是
46 | W3178534894 | 10.1039/d1cc02916a | 2021 | 非硫固态 | Synthesis and properties of poly(1,3-dioxolane) in situ quasi-solid-state electrolytes via a rare-earth triflate catalyst | 凝胶/准固态 | 存疑 | 状态待核实 | 准固态，新边界不纳入 | 原创 | 含液或凝胶 | 锂金属 | 对称电池；半电池 | 是
47 | W2917821511 | 10.1021/acsaem.8b02185 | 2019 | 非硫固态 | UV-Cross-Linked Composite Polymer Electrolyte for High-Rate, Ambient Temperature Lithium Batteries | 复合 | 存疑 | 状态待核实 | 含四甘醇二甲醚 | 原创 | 待核实 | 锂金属 | 全电池 | 否
48 | W2972498717 | 10.1021/acsaem.9b01268 | 2019 | 非硫固态 | Titanium Dioxide Doping toward High-Lithium-Ion-Conducting Li1.5Al0.5Ge1.5(PO4)3 Glass-Ceramics for All-Solid-State Lithium Batteries | 未标明 | 符合 | 非硫固态 |  | 原创 | 全固态 | 未写明 | 全电池 | 否
49 | W3157520872 | 10.1021/acs.chemmater.1c00747 | 2021 | 非硫固态 | An All-Solid-State Battery with a Tailored Electrode–Electrolyte Interface Using Surface Chemistry and Interlayer-Based Approaches | 氧化物 | 符合 | 非硫固态 |  | 原创 | 全固态 | 锂金属 | 对称电池；全电池 | 否
50 | W4235580242 | 10.33961/jecst.2018.9.3.176 | 2018 | 非硫固态 | Enhanced Cathode/Sulfide Electrolyte Interface Stability Using an Li2ZrO3 Coating for All-Solid-State Batteries | 硫化物 | 符合 | 非硫固态 |  | 原创 | 全固态 | 未写明 | 全电池 | 否
51 | W3041554323 | 10.1021/acs.energyfuels.0c02111 | 2020 | 非硫固态 | Recent Advances in Filler Engineering of Polymer Electrolytes for Solid-State Li-Ion Batteries: A Review | 聚合物 | 符合 | 非硫固态 | 综述 | 综述 | 全固态 | 不适用 | 不适用 | 是
52 | W4387826043 | 10.1016/j.jechem.2023.09.049 | 2023 | 非硫固态 | Bifunctional TiO2− nanofibers enhanced gel polymer electrolyte for high performance lithium metal batteries | 凝胶/准固态 | 存疑 | 状态待核实 | 凝胶聚合物电解质，新边界不纳入 | 原创 | 含液或凝胶 | 锂金属 | 对称电池；全电池 | 否
53 | W4390614196 | 10.3390/batteries10010021 | 2024 | 非硫固态 | In Situ/Operando Techniques for Unraveling Mechanisms of Ionic Transport in Solid-State Lithium Indium Halide Electrolyte | 卤化物/氯化物 | 符合 | 非硫固态 |  | 原创 | 全固态 | 不适用 | 材料测试 | 是
54 | W4403304453 | 10.1002/adma.202406315 | 2024 | 非硫固态 | A Self‐Healing, Flowable, Yet Solid Electrolyte Suppresses Li‐Metal Morphological Instabilities | 复合 | 符合 | 非硫固态 |  | 原创 | 全固态 | 锂金属 | 对称电池；全电池 | 否
55 | W7221061338 | 10.1002/adma.75337 | 2026 | 非硫固态 | Breaking Lithium Embrittlement in Alloy Anodes Enables Low‐Stack‐Pressure All‐Solid‐State Batteries | 未标明 | 符合 | 非硫固态 |  | 原创 | 全固态 | 锂合金 | 全电池 | 否
56 | W4376880602 | 10.37614/2949-1215.2023.14.3.009 | 2023 | 非硫固态 | SYNTHESIS AND STUDY OF ELECTROCHEMICAL CHARACTERISTICS OF Ta-DOPED SOLID ELECTROLYTE Li7La3Zr2O12 | 未标明 | 符合 | 非硫固态 |  | 原创 | 全固态 | 不适用 | 材料测试 | 是
57 | W7128947913 | 10.1002/adma.202520270 | 2026 | 非硫固态 | Decoding NASICON and Its Metal Interface for Solid‐State Batteries | 氧化物 | 存疑 | 非硫固态（钠、锂兼论） | 以钠 NASICON 为主的综述 | 综述 | 全固态 | 锂金属 | 不适用 | 否
58 | W4306145911 | 10.1002/aenm.202201808 | 2022 | 非硫固态 | Reclaiming Neglected Compounds as Promising Solid State Electrolytes by Predicting Electrochemical Stability Window with Dynamically Determined Decomposition Pathway | 硫化物 | 符合 | 非硫固态 |  | 计算 | 全固态 | 不适用 | 不适用 | 是
59 | W4311376432 | 10.1021/acs.chemmater.2c02376 | 2022 | 非硫固态 | Different Efforts but Similar Insights in Battery R&D: Electrochemical Impedance Spectroscopy vs Galvanostatic (Constant Current) Technique | 聚合物 | 存疑 | 非硫固态（方法论文） | 比较 EIS 与恒流法，聚合物电解质只是例子 | 方法 | 全固态 | 锂金属 | 对称电池；半电池 | 否
60 | W4392108057 | 10.1002/anie.202317856 | 2024 | 非硫固态 | Anion‐modulated Ion Conductor with Chain Conformational Transformation for stabilizing Interfacial Phase of High‐Voltage Lithium Metal Batteries | 聚合物 | 符合 | 非硫固态 |  | 原创 | 全固态 | 锂金属 | 全电池 | 否

## 开放抽取
标注号 | 序号 | 论文号 | 旧分组 | 类型 | 开放描述 | 词表标签 | 标签名 | 角色 | 位置 | 具体物质 | 针对的问题 | 声称作用 | 原文短语 | 核验状态 | 显示 | 复核 ✍
B1-001 | 1 | W2759466226 | 固态锂硫 | 问题 | 有机电解液易燃 | P15 | 安全 / 易燃 | 背景提及 | 电池整体 |  |  |  | flammability of their organic electrolytes | 程序核验通过 | ✅
B1-002 | 1 | W2759466226 | 固态锂硫 | 问题 | 多硫化物穿梭 | P10 | 多硫化物溶解与穿梭 | 背景提及 | 正极内部 |  |  |  | shuttle effect | 程序核验通过 | ✅
B1-003 | 1 | W2759466226 | 固态锂硫 | 策略 | 改用固态电解质 | S01 | 换主体材料 / 新电解质体系 | 背景提及 | 电解质本体 | 固态电解质 | P15；P10 |  | The use of solid‐state Li–air and Li–S batteries is one of the best solutions | 程序核验通过 | ✅
B1-004 | 1 | W2759466226 | 固态锂硫 | 问题 | 固态电解质离子电导 | P04 | 离子传输不足 | 研究对象 | 电解质本体 |  |  |  | ionic conductivities and chemical stabilities | 程序核验通过 | ✅
B1-005 | 1 | W2759466226 | 固态锂硫 | 问题 | 固态电解质化学稳定性（对象不明） | P99 | 其他 / 新问题 / 不确定 | 研究对象 | 电解质本体 |  |  |  | ionic conductivities and chemical stabilities | 程序核验通过 | ✅
B1-006 | 1 | W2759466226 | 固态锂硫 | 策略 | 复合正极优化 | S16 | 复合正极配比与微结构 | 背景提及 | 正极内部 |  |  |  | optimization of composite cathodes | 程序核验通过 | ✅
B1-007 | 1 | W2759466226 | 固态锂硫 | 策略 | 电极-电解质界面修饰 | S06 | 中间层 / 人工界面层 | 背景提及 | 未明确 |  |  |  | modification of the electrode–electrolyte interface | 程序核验通过 | ✅
B1-008 | 2 | W2436341552 | 固态锂硫 | 问题 | 锂枝晶 | P01 | 枝晶 / 穿透 | 研究对象 | 负极侧 |  |  |  | effectively block dendrites | 程序核验通过 | ✅
B1-009 | 2 | W2436341552 | 固态锂硫 | 策略 | 3D LLZO 陶瓷纳米纤维网络复合进 PEO | S03 | 填料、增塑剂或复合增强 | 本文实施 | 电解质本体 | Li6.4La3Zr2Al0.2O12 纳米纤维；PEO | 未明确 | 连续 Li⁺ 通道；增强力学；阻挡枝晶 | 3D lithium-ion-conducting ceramic network based on garnet-type Li6.4La3Zr2Al0.2O12 (LLZO) | 程序核验通过 | ✅
B1-010 | 3 | W2507796133 | 固态锂硫 | 问题 | 电极间经电解质的离子传输差 | P04 | 离子传输不足 | 背景提及 | 电解质本体 |  |  |  | poor Li-ion transport between the electrodes via the electrolyte | 程序核验通过 | ✅
B1-011 | 3 | W2507796133 | 固态锂硫 | 问题 | Li6PS5Cl–Li2S 界面离子传输受限 | P03 | 界面接触差 / 界面电阻 | 研究对象 | 正极-电解质界面 |  |  |  | The limited Li-ion transport over the Li6PS5Cl-Li2S interface | 程序核验通过 | ✅
B1-012 | 4 | W2779656978 | 固态锂硫 | 问题 | 多硫化物穿梭 | P10 | 多硫化物溶解与穿梭 | 背景提及 | 正极内部 |  |  |  | polysulfide-shuttle effect at the cathode | 程序核验通过 | ✅
B1-013 | 4 | W2779656978 | 固态锂硫 | 策略 | 导电石墨烯网络作硫纳米颗粒骨架 | S08 | 导电骨架 / 宿主结构 | 本文实施 | 正极内部 | 还原氧化石墨烯；硫纳米颗粒 | P10 | 更好地固定硫物种 | A conductive nanostructured graphene network is a suitable candidate that can serve as a scaffold for holding sulfur nanoparticles | 程序核验通过 | ✅
B1-014 | 4 | W2779656978 | 固态锂硫 | 策略 | 硫代硫酸钠酸化制硫纳米颗粒 | S13 | 合成与加工工艺 | 本文实施 | 正极内部 | 硫代硫酸钠 | 未明确 | 电化学表现更好 | the acidification of sodium thiosulfate from alkaline media into sulfur nanoparticles | 程序核验通过 | ✅
B1-015 | 5 | W2772752091 | 固态锂硫 | 问题 | 硫绝缘 | P05 | 电子传导不足 | 背景提及 | 正极内部 |  |  |  | overcome the insulating nature and volume expansion of S | 程序核验通过 | ✅
B1-016 | 5 | W2772752091 | 固态锂硫 | 问题 | 硫体积膨胀 | P12 | 体积与形貌变化 | 背景提及 | 正极内部 |  |  |  | overcome the insulating nature and volume expansion of S | 程序核验通过 | ✅
B1-017 | 5 | W2772752091 | 固态锂硫 | 策略 | CNF 网络作集流体和硫载体 | S08 | 导电骨架 / 宿主结构 | 本文实施 | 正极内部 | 碳纳米纤维 | P05；P12 |  | The CNF network is used as the current collector and S holder | 程序核验通过 | ✅
B1-018 | 5 | W2772752091 | 固态锂硫 | 策略 | PVDF-HFP/CNF 复合中间层 | S06 | 中间层 / 人工界面层 | 本文实施 | 隔膜或中间层（待定） | PVDF-HFP；碳纳米纤维 | 未明确 | 捕获多硫化物、回收硫 | used as an interlayer to trap polysulfides | 程序核验通过 | ✅
B1-019 | 6 | W3202666429 | 固态锂硫 | 问题 | 液态电解液易燃 | P15 | 安全 / 易燃 | 背景提及 | 电池整体 |  |  |  | flammable liquid solutions | 程序核验通过 | ✅
B1-020 | 6 | W3202666429 | 固态锂硫 | 策略 | PEGDME 基复合聚合物电解质 | S01 | 换主体材料 / 新电解质体系 | 本文实施 | 电解质本体 | PEGDME；陶瓷；锂盐 | P15 | 热稳定、低界面电阻、快 Li⁺ 传输 | composite polymer electrolyte based on a poly(ethylene glycol) dimethyl ether (PEGDME) | 程序核验通过 | ✅
B1-021 | 6 | W3202666429 | 固态锂硫 | 策略 | 中温运行实现类液态转化 | S14 | 运行条件 | 本文实施 | 电池整体 |  | 未明确 | 类液态 Li–S 转化 | by heating at moderately high temperature | 程序核验通过 | ✅
B1-022 | 7 | W3203794745 | 固态锂硫 | 问题 | 锂粉化与电接触丧失 | P03 | 界面接触差 / 界面电阻 | 研究对象 | 负极侧 |  |  |  | lithium pulverization and associated loss of electrical contact | 程序核验通过 | ✅
B1-023 | 7 | W3203794745 | 固态锂硫 | 问题 | 锂枝晶 | P01 | 枝晶 / 穿透 | 研究对象 | 负极侧 |  |  |  | the lithium dendrite growth | 程序核验通过 | ✅
B1-024 | 7 | W3203794745 | 固态锂硫 | 策略 | 固态电解质纳米颗粒作锂负极保形/牺牲填料 | S12 | 负极结构或合金设计 | 本文实施 | 负极侧 | 固态电解质纳米颗粒；Cu 箔 | P03；P01 | 引导锂成核、无枝晶 | solid‐state electrolyte (SSE) nanoparticles as conformal/sacrificial fillers | 程序核验通过 | ✅
B1-025 | 7 | W3203794745 | 固态锂硫 | 策略 | 嵌入 Cu 集流体 | S12 | 负极结构或合金设计 | 本文实施 | 负极侧 | Cu | P03 | 力学增强、电连续 | The embedded Cu current collector | 程序核验通过 | ✅
B1-026 | 8 | W3033588247 | 固态锂硫 | 问题 | Li2S 充电难以完全分解 | P11 | 转化动力学慢 | 研究对象 | 正极内部 |  |  |  | a complete decomposition of Li2S during charge is difficult | 程序核验通过 | ✅
B1-027 | 8 | W3033588247 | 固态锂硫 | 问题 | Li2S 电子电导低 | P05 | 电子传导不足 | 研究对象 | 正极内部 |  |  |  | the low electronic conductivity or the low ionic conductivity of Li2S | 程序核验通过 | ✅
B1-028 | 8 | W3033588247 | 固态锂硫 | 问题 | Li2S 离子电导低 | P04 | 离子传输不足 | 研究对象 | 正极内部 |  |  |  | the low electronic conductivity or the low ionic conductivity of Li2S | 程序核验通过 | ✅
B1-029 | 8 | W3033588247 | 固态锂硫 | 策略 | 升温提高 Li⁺ 传导 | S14 | 运行条件 | 研究变量（待定） | 电池整体 |  | P11 | 高温下 Li2S 分解变容易 | introduces the factor of temperature to boost battery performance | 程序核验通过 | ✅
B1-030 | 9 | W2900849319 | 固态锂硫 | 问题 | 多硫化物穿梭 | P10 | 多硫化物溶解与穿梭 | 背景提及 | 正极内部 |  |  |  | the polysulfide shuttle | 程序核验通过 | ✅
B1-031 | 9 | W2900849319 | 固态锂硫 | 问题 | 锂枝晶 | P01 | 枝晶 / 穿透 | 背景提及 | 负极侧 |  |  |  | lithium‐dendrite problems | 程序核验通过 | ✅
B1-032 | 9 | W2900849319 | 固态锂硫 | 问题 | 电极-电解质界面离子接触 | P03 | 界面接触差 / 界面电阻 | 研究对象 | 未明确 |  |  |  | the electrode–electrolyte interfaces | 程序核验通过 | ✅
B1-033 | 9 | W2900849319 | 固态锂硫 | 问题 | LATP 被锂金属还原 | P02 | 界面副反应 / 化学不相容 | 研究对象 | 负极侧 |  |  |  | susceptible to reaction with both the Li‐metal anode and polysulfides | 程序核验通过 | ✅
B1-034 | 9 | W2900849319 | 固态锂硫 | 问题 | LATP 被多硫化物还原 | P02 | 界面副反应 / 化学不相容 | 研究对象 | 正极-电解质界面 |  |  |  | susceptible to reaction with both the Li‐metal anode and polysulfides | 程序核验通过 | ✅
B1-035 | 9 | W2900849319 | 固态锂硫 | 策略 | PIN 聚合物薄层隔开锂与 LATP | S06 | 中间层 / 人工界面层 | 本文实施 | 负极侧 | PIN（本征纳米孔聚合物）；LATP | P02 | 避免 LATP 被锂还原 | the PIN layer prevents the direct contact of Li‐metal with the LATP solid electrolyte | 程序核验通过 | ✅
B1-036 | 9 | W2900849319 | 固态锂硫 | 策略 | PIN 聚合物薄层阻挡多硫化物到达 LATP | S06 | 中间层 / 人工界面层 | 本文实施 | 正极-电解质界面 | PIN；LATP | P02 | 避免 LATP 被多硫化物还原 | the PIN layer prevents the migration of polysulfides to the surface of LATP | 程序核验通过 | ✅
B1-037 | 10 | W2936193495 | 固态锂硫 | 问题 | 电解质层难减薄致电池级能量密度低 | P14 | 电池级能量密度低 | 研究对象 | 电池整体 |  |  |  | low cell-level energy density due to the challenges in reducing the electrolyte thickness | 程序核验通过 | ✅
B1-038 | 10 | W2936193495 | 固态锂硫 | 策略 | 正极支撑的薄固态电解质层 | S15 | 电池结构设计 | 本文实施 | 电池整体 | 不锈钢网；Li2S 正极 | P14 |  | cathode-supported ASSLBs with a thin solid electrolyte layer | 程序核验通过 | ✅
B1-039 | 10 | W2936193495 | 固态锂硫 | 策略 | Kevlar 无纺布增强 Li3PS4 电解质 | S03 | 填料、增塑剂或复合增强 | 本文实施 | 电解质本体 | Li3PS4；Kevlar 无纺布 | P14 |  | Li 3 PS 4 electrolyte reinforced by a Kevlar nonwoven scaffold | 程序核验通过 | ✅
B1-040 | 11 | W2979182582 | 固态锂硫 | 问题 | 多硫化物在聚合物电解质中穿梭 | P10 | 多硫化物溶解与穿梭 | 研究对象 | 正极内部（待定） |  |  |  | of lithium polysulfide intermediates in the SPEs | 程序核验通过 | ✅
B1-041 | 11 | W2979182582 | 固态锂硫 | 问题 | 锂负极与聚合物电解质界面相容性差 | P02 | 界面副反应 / 化学不相容 | 研究对象 | 负极侧 |  |  |  | the low interfacial compatibility between the metal lithium anode and the SPE | 程序核验通过 | ✅
B1-042 | 11 | W2979182582 | 固态锂硫 | 策略 | ALD 沉积 Al2O3 于聚合物电解质表面 | S06 | 中间层 / 人工界面层 | 本文实施 | 未明确 | Al2O3；PEO-LiTFSI | P10；P02 | 抑制枝晶、低自放电 | atomic layer deposition of Al 2 O 3 | 程序核验通过 | ✅
B1-043 | 12 | W4389205482 | 固态锂硫 | 策略 | 阳离子型多孔有机框架填料加入 PEO/LiTFSI | S03 | 填料、增塑剂或复合增强 | 本文实施 | 电解质本体 | DB-POF；LB-POF；PEO/LiTFSI | 未明确 | 提高离子电导、力学、锂负极稳定 | were incorporated into a PEO/LiTFSI matrix as fillers | 程序核验通过 | ✅
B1-044 | 14 | W7156377761 | 固态锂硫 | 问题 | 多硫化物溶解 | P10 | 多硫化物溶解与穿梭 | 背景提及 | 正极内部 |  |  |  | polysulfide dissolution | 程序核验通过 | ✅
B1-045 | 14 | W7156377761 | 固态锂硫 | 问题 | 正极导电性差 | P05 | 电子传导不足 | 背景提及 | 正极内部 |  |  |  | poor cathode conductivity | 程序核验通过 | ✅
B1-046 | 14 | W7156377761 | 固态锂硫 | 问题 | 体积变化大 | P12 | 体积与形貌变化 | 背景提及 | 正极内部 |  |  |  | large volume change | 程序核验通过 | ✅
B1-047 | 14 | W7156377761 | 固态锂硫 | 问题 | 金属负极枝晶 | P01 | 枝晶 / 穿透 | 背景提及 | 负极侧 |  |  |  | dendrite formation at metal anodes | 程序核验通过 | ✅
B1-048 | 14 | W7156377761 | 固态锂硫 | 问题 | 室温电导率不高 | P04 | 离子传输不足 | 研究对象 | 电解质本体 |  |  |  | modest room-temperature conductivity | 程序核验通过 | ✅
B1-049 | 14 | W7156377761 | 固态锂硫 | 问题 | 界面电阻 | P03 | 界面接触差 / 界面电阻 | 研究对象 | 未明确 |  |  |  | interfacial resistance | 程序核验通过 | ✅
B1-050 | 14 | W7156377761 | 固态锂硫 | 问题 | 脆性 | P08 | 力学问题 | 研究对象 | 电解质本体 |  |  |  | brittleness | 程序核验通过 | ✅
B1-051 | 14 | W7156377761 | 固态锂硫 | 问题 | 规模化加工 | P16 | 成本 / 规模化 / 加工 | 研究对象 | 电池整体 |  |  |  | scalable processing | 程序核验通过 | ✅
B1-052 | 14 | W7156377761 | 固态锂硫 | 策略 | 无机/聚合物/杂化固态电解质 | S01 | 换主体材料 / 新电解质体系 | 背景提及 | 电解质本体 |  | P10；P05；P12；P01 |  | solid-state electrolytes (SSEs) based on inorganic ceramics, polymers, and hybrid frameworks | 程序核验通过 | ✅
B1-053 | 14 | W7156377761 | 固态锂硫 | 策略 | 复合结构与界面工程（笼统） | S99 | 其他 / 不确定 | 背景提及 | 未明确 |  |  |  | design rules for composite architecture and interface engineering | 程序核验通过 | ✅
B1-054 | 15 | W7128549101 | 固态锂硫 | 问题 | 厚电极离子电子传输受阻 | P13 | 活性物利用率低 / 厚电极受限 | 研究对象 | 正极内部 |  |  |  | severely hindered ion and electron transport in thick electrodes | 程序核验通过 | ✅
B1-055 | 15 | W7128549101 | 固态锂硫 | 问题 | 穿梭加剧 | P10 | 多硫化物溶解与穿梭 | 研究对象 | 正极内部 |  |  |  | exacerbated polysulfide shuttling and sluggish conversion kinetics | 程序核验通过 | ✅
B1-056 | 15 | W7128549101 | 固态锂硫 | 问题 | 转化动力学慢 | P11 | 转化动力学慢 | 研究对象 | 正极内部 |  |  |  | exacerbated polysulfide shuttling and sluggish conversion kinetics | 程序核验通过 | ✅
B1-057 | 15 | W7128549101 | 固态锂硫 | 问题 | 体积变化致机械退化 | P12 | 体积与形貌变化 | 研究对象 | 正极内部 |  |  |  | mechanical degradation due to large volume changes | 程序核验通过 | ✅
B1-058 | 15 | W7128549101 | 固态锂硫 | 策略 | 结构设计构建传输通道 | S08 | 导电骨架 / 宿主结构 | 背景提及 | 正极内部 |  | P13 |  | building efficient transport pathways through structural design | 程序核验通过 | ✅
B1-059 | 15 | W7128549101 | 固态锂硫 | 策略 | 催化转化 | S09 | 催化剂或氧化还原促进剂 | 背景提及 | 正极内部 |  | P11 |  | enhancing catalytic conversion | 程序核验通过 | ✅
B1-060 | 15 | W7128549101 | 固态锂硫 | 策略 | 界面与电解液工程（笼统） | S99 | 其他 / 不确定 | 背景提及 | 未明确 |  | P10 |  | suppressing the shuttle effect via interface and electrolyte engineering | 程序核验通过 | ✅
B1-061 | 15 | W7128549101 | 固态锂硫 | 策略 | 稳固结构与功能粘结剂 | S11 | 粘结剂 | 背景提及 | 正极内部 |  | P12 |  | robust architectures and functional binders | 程序核验通过 | ✅
B1-062 | 16 | W4390685367 | 固态锂硫 | 问题 | 多硫化物穿梭 | P10 | 多硫化物溶解与穿梭 | 背景提及 | 正极内部 |  |  |  | notorious shuttling of soluble polysulfide intermediates | 程序核验通过 | ✅
B1-063 | 16 | W4390685367 | 固态锂硫 | 问题 | 硫利用率低 | P13 | 活性物利用率低 / 厚电极受限 | 背景提及 | 正极内部 |  |  |  | low S utilization | 程序核验通过 | ✅
B1-064 | 16 | W4390685367 | 固态锂硫 | 问题 | 锂负极腐蚀 | P02 | 界面副反应 / 化学不相容 | 背景提及 | 负极侧 |  |  |  | corrosion of the lithium anode | 程序核验通过 | ✅
B1-065 | 16 | W4390685367 | 固态锂硫 | 策略 | MWCNTs/LLTO 隔膜修饰 | S07 | 隔膜修饰 | 本文实施 | 隔膜或中间层（待定） | 多壁碳纳米管；LLTO | P10；P13；P02 | 促进多硫化物转化、物理阻挡 | a modified separator composed of multi-walled carbon nanotubes/lithium lanthanum titanium oxide (MWCNTs/LLTO) | 程序核验通过 | ✅
B1-066 | 17 | W4221054943 | 固态锂硫 | 问题 | SEI 难控制、锂负极循环稳定性差 | P02 | 界面副反应 / 化学不相容 | 研究对象 | 负极侧 |  |  |  | Controlling the composition and microstructure of the solid electrolyte interphase (SEI) layer is critical | 程序核验通过 | ✅
B1-067 | 17 | W4221054943 | 固态锂硫 | 策略 | 旋涂 Li3PS4 人工 SEI 层 | S06 | 中间层 / 人工界面层 | 本文实施 | 负极侧 | Li3PS4 | P02 | 均匀 Li⁺ 通量、阻止副反应、缓解浓差极化 | Li 3 PS 4 artificial SEI layer with a controllable nanoscale thickness | 程序核验通过 | ✅
B1-068 | 18 | W7167366572 | 固态锂硫 | 问题 | 固态硫氧化还原机理不清 | P17 | 知识或方法空白（待定） | 研究对象 | 正极内部 |  |  |  | The sulfur redox mechanism in solid-state lithium–sulfur (Li–S) batteries remains unclear | 程序核验通过 | ✅
B1-069 | 18 | W7167366572 | 固态锂硫 | 问题 | 反应动力学慢 | P11 | 转化动力学慢 | 背景提及 | 正极内部 |  |  |  | sluggish reaction kinetics | 程序核验通过 | ✅
B1-070 | 18 | W7167366572 | 固态锂硫 | 策略 | 用高离子电导固态电解质减轻动力学限制 | S01 | 换主体材料 / 新电解质体系 | 本文实施 | 电解质本体 | Li5.5PS4.5Cl1.5 | P11 |  | using solid electrolytes with high ionic conductivities to mitigate kinetic limitations | 程序核验通过 | ✅
B1-071 | 19 | W4403429557 | 固态锂硫 | 策略 | 聚(β-氨基酯)梳状聚合物与 PEO 互穿 | S04 | 聚合物结构设计 | 本文实施 | 电解质本体 | 聚(β-氨基酯)；PEO | 未明确 | 离子传输通道；促进电极表面多硫化物转化 | an expanded interpenetrating macromolecular engineering approach | 程序核验通过 | ✅
B1-072 | 20 | W7127400042 | 固态锂硫 | 问题 | 多硫化物穿梭 | P10 | 多硫化物溶解与穿梭 | 研究对象 | 正极内部 |  |  |  | polysulfide shuttle effect | 程序核验通过 | ✅
B1-073 | 20 | W7127400042 | 固态锂硫 | 问题 | 锂枝晶 | P01 | 枝晶 / 穿透 | 研究对象 | 负极侧 |  |  |  | lithium dendrite growth | 程序核验通过 | ✅
B1-074 | 20 | W7127400042 | 固态锂硫 | 问题 | 容量衰减、寿命短、倍率差 | 不计 | 性能症状 | 背景提及 | 电池整体 |  |  |  | rapid capacity fading, short cycle life, and low-rate capability | 程序核验通过 | ✅
B1-075 | 20 | W7127400042 | 固态锂硫 | 策略 | PEO + 可降解纤维素填料 | S03 | 填料、增塑剂或复合增强 | 背景提及 | 电解质本体 | PEO；纤维素 | P01；P10 |  | polyethylene oxide (PEO) electrolytes reinforced with biodegradable cellulose fillers | 程序核验通过 | ✅
B1-076 | 20 | W7127400042 | 固态锂硫 | 策略 | 正极催化材料 | S09 | 催化剂或氧化还原促进剂 | 背景提及 | 正极内部 |  | P10 |  | cathode designs that incorporate catalytic materials, Lewis acid-base sites and polar adsorbents | 程序核验通过 | ✅
B1-077 | 20 | W7127400042 | 固态锂硫 | 策略 | 正极路易斯酸碱位点、极性吸附剂 | S10 | 极性吸附 / 锚定材料 | 背景提及 | 正极内部 |  | P10 |  | cathode designs that incorporate catalytic materials, Lewis acid-base sites and polar adsorbents | 程序核验通过 | ✅
B1-078 | 20 | W7127400042 | 固态锂硫 | 策略 | 选择性阻挡多硫化物的隔膜 | S07 | 隔膜修饰 | 背景提及 | 隔膜或中间层（待定） |  | P10 |  | advanced separators to selectively block polysulfides | 程序核验通过 | ✅
B1-079 | 21 | W2754069311 | 液态锂硫 | 策略 | 室温化学预锂化制 Li2S 正极 | S13 | 合成与加工工艺 | 本文实施 | 正极内部 | 萘锂 | 未明确 | 比高温预锂化容量高、迟滞小 | dropping the organolithium reagent lithium naphthalenide | 程序核验通过 | ✅
B1-080 | 21 | W2754069311 | 液态锂硫 | 策略 | 3D CNT 集流体 | S08 | 导电骨架 / 宿主结构 | 本文实施 | 正极内部 | 碳纳米管 | 未明确 | 使室温预锂化可行 | 3D nanostructured carbon nanotube (CNT) current collector | 程序核验通过 | ✅
B1-081 | 22 | W2256440217 | 液态锂硫 | 问题 | 硫利用率随硫浓度升高而下降 | P13 | 活性物利用率低 / 厚电极受限 | 研究对象 | 正极内部 |  |  |  | The sulfur utilization decreased gradually from 74 to 40% | 程序核验通过 | ✅
B1-082 | 22 | W2256440217 | 液态锂硫 | 问题 | 高硫浓度下欧姆降和过电位大 | P99 | 其他 / 新问题 / 不确定 | 研究对象 | 未明确 |  |  |  | significant ohmic drop and large reaction overpotential | 程序核验通过 | ✅
B1-083 | 22 | W2256440217 | 液态锂硫 | 策略 | 改变硫浓度（参数研究） | S99 | 其他 / 不确定 | 研究变量（待定） | 未明确 |  | P13 |  | the influence of the sulfur concentration on the electrochemical properties | 程序核验通过 | ✅
B1-084 | 23 | W2468224813 | 液态锂硫 | 问题 | 正极表面循环中变粗糙 | P12 | 体积与形貌变化 | 研究对象 | 正极内部 |  |  |  | the sulfur-carbon cathode becomes rougher | 程序核验通过 | ✅
B1-085 | 24 | W2612940889 | 液态锂硫 | 问题 | 正极硫流失 | P10 | 多硫化物溶解与穿梭 | 背景提及 | 正极内部 |  |  |  | The loss of sulfur in the cathode | 程序核验通过 | ✅
B1-086 | 24 | W2612940889 | 液态锂硫 | 问题 | 硫和放电产物绝缘 | P05 | 电子传导不足 | 背景提及 | 正极内部 |  |  |  | the insulativity of S and its lithiation end products | 程序核验通过 | ✅
B1-087 | 24 | W2612940889 | 液态锂硫 | 策略 | MXene 添加剂（计算） | S10 | 极性吸附 / 锚定材料 | 本文实施（计算） | 正极内部 | Ti 基 MXene（含 -F、-O、-OH 端基） | P10；P05 | 强 Ti–S 键锚定、导电 | The incorporation of MXene can significantly improve the performance of LSBs | 程序核验通过 | ✅
B1-088 | 25 | W2328387405 | 液态锂硫 | 问题 | 多硫化物溶解 | P10 | 多硫化物溶解与穿梭 | 研究对象 | 正极内部 |  |  |  | the dissolution of lithium polysulfides | 程序核验通过 | ✅
B1-089 | 25 | W2328387405 | 液态锂硫 | 策略 | 离子液体作电解液溶剂 | S01 | 换主体材料 / 新电解质体系 | 本文实施 | 电解质本体 | [DEME][TFSA] | P10 | 低供体能力抑制多硫化物溶解 | was used as an electrolyte solvent for lithium–sulfur (Li–S) batteries | 程序核验通过 | ✅
B1-090 | 26 | W3148861824 | 液态锂硫 | 问题 | 硫和放电产物导电性低 | P05 | 电子传导不足 | 背景提及 | 正极内部 |  |  |  | the low conductivity of sulfur and its discharge products | 程序核验通过 | ✅
B1-091 | 26 | W3148861824 | 液态锂硫 | 问题 | 硫电极体积膨胀 | P12 | 体积与形貌变化 | 背景提及 | 正极内部 |  |  |  | volume expansion of sulfur electrode | 程序核验通过 | ✅
B1-092 | 26 | W3148861824 | 液态锂硫 | 问题 | 多硫化物穿梭 | P10 | 多硫化物溶解与穿梭 | 背景提及 | 正极内部 |  |  |  | the polysulfide shuttle effect | 程序核验通过 | ✅
B1-093 | 26 | W3148861824 | 液态锂硫 | 策略 | 金属基化合物作硫宿主 | S10 | 极性吸附 / 锚定材料 | 背景提及 | 正极内部 | 金属磷化物、硫化物、氧化物、MXene 等 | P10 | 极性吸附 | metal‐based compounds | 程序核验通过 | ✅
B1-094 | 26 | W3148861824 | 液态锂硫 | 策略 | 复合导电碳 | S08 | 导电骨架 / 宿主结构 | 背景提及 | 正极内部 | 导电碳 | P05 |  | the integration of conductive carbon‐based materials | 程序核验通过 | ✅
B1-095 | 26 | W3148861824 | 液态锂硫 | 策略 | 催化剂设计 | S09 | 催化剂或氧化还原促进剂 | 背景提及 | 正极内部 |  |  |  | smart design of catalysts | 程序核验通过 | ✅
B1-096 | 28 | W2913939241 | 液态锂硫 | 问题 | 已有宿主活性位点暴露少 | P99 | 其他 / 新问题 / 不确定 | 研究对象 | 正极内部 |  |  |  | their exposures as active sites to adsorb polysulfides are limited | 程序核验通过 | ✅
B1-097 | 28 | W2913939241 | 液态锂硫 | 策略 | TiO2 纳米颗粒锚定于含 Co 碳多面体 | S10 | 极性吸附 / 锚定材料 | 本文实施 | 正极内部 | TiO2；Co；ZIF-67 衍生碳 | P99 | 更多活性位点、强化学吸附、提高利用率和动力学 | highly dispersed TiO2 nanoparticles are anchored into the cobalt‐containing carbon polyhedras | 程序核验通过 | ✅
B1-098 | 29 | W4200429626 | 液态锂硫 | 问题 | 多硫化物穿梭 | P10 | 多硫化物溶解与穿梭 | 背景提及 | 正极内部 |  |  |  | lithium polysulfides (LiPSs) shuttling effect on the S cathode | 程序核验通过 | ✅
B1-099 | 29 | W4200429626 | 液态锂硫 | 问题 | 锂枝晶 | P01 | 枝晶 / 穿透 | 背景提及 | 负极侧 |  |  |  | uncontrollable Li‐dendrite growth on the Li anode | 程序核验通过 | ✅
B1-100 | 29 | W4200429626 | 液态锂硫 | 策略 | WSe2/N 掺杂石墨烯作正极氧化还原促进剂 | S09 | 催化剂或氧化还原促进剂 | 本文实施 | 正极内部 | WSe2；N 掺杂石墨烯 | P10 | 促进多硫化物双向转化 | can act as a redox accelerator to promote the bidirectional conversion of LiPSs | 程序核验通过 | ✅
B1-101 | 29 | W4200429626 | 液态锂硫 | 策略 | WSe2/N 掺杂石墨烯作负极亲锂宿主 | S12 | 负极结构或合金设计 | 本文实施 | 负极侧 | WSe2；N 掺杂石墨烯 | P01 | 均匀沉积锂 | can regulate the uniform Li plating/stripping to mitigate the growth of Li dendrite | 程序核验通过 | ✅
B1-102 | 30 | W3048895876 | 液态锂硫 | 问题 | 电解液过量，达不到贫液 | P14 | 电池级能量密度低 | 研究对象 | 电池整体 |  |  |  | mainly because of the electrolyte excess | 程序核验通过 | ✅
B1-103 | 30 | W3048895876 | 液态锂硫 | 策略 | 聚电解质复合纳米颗粒涂层隔膜 | S07 | 隔膜修饰 | 本文实施 | 隔膜或中间层（待定） | 聚电解质复合纳米颗粒；Celgard | P14 | 贫液下调控多硫化物、保持传输 | polyelectrolyte complex nanoparticle decorated (PPX) separator | 程序核验通过 | ✅
B1-104 | 31 | W3123369466 | 液态锂硫 | 问题 | 多硫化物扩散 | P10 | 多硫化物溶解与穿梭 | 背景提及 | 正极内部 |  |  |  | intercepting the diffusing polysulfides | 程序核验通过 | ✅
B1-105 | 31 | W3123369466 | 液态锂硫 | 问题 | 隔膜 Li⁺ 传输调控研究少 | P17 | 知识或方法空白（待定） | 研究对象 | 隔膜或中间层（待定） |  |  |  | offering limited investigation on the tuning of Li+ transfer across the separators | 程序核验通过 | ✅
B1-106 | 31 | W3123369466 | 液态锂硫 | 策略 | MOF 三层阶梯通道隔膜 | S07 | 隔膜修饰 | 本文实施 | 隔膜或中间层（待定） | MOF | P10；P17 |  | a triple‐layer separator with stepped‐channels | 程序核验通过 | ✅
B1-107 | 32 | W2911879869 | 液态锂硫 | 问题 | 活性物体积变化 | P12 | 体积与形貌变化 | 背景提及 | 正极内部 |  |  |  | the considerable volume change of the active material | 程序核验通过 | ✅
B1-108 | 32 | W2911879869 | 液态锂硫 | 策略 | 等离子体制 N 掺杂 3D 石墨烯框架 | S08 | 导电骨架 / 宿主结构 | 本文实施 | 正极内部 | N 掺杂石墨烯 | P12 | 导电基体、电催化、容纳体积变化 | 3D porous frameworks based on N‐doped graphene | 程序核验通过 | ✅
B1-109 | 33 | W4381715827 | 液态锂硫 | 问题 | S 与 Li2S 转化动力学慢 | P11 | 转化动力学慢 | 研究对象 | 正极内部 |  |  |  | slow conversion kinetics between the insulating S and lithium sulfide | 程序核验通过 | ✅
B1-110 | 33 | W4381715827 | 液态锂硫 | 策略 | Ni 单原子/团簇锚定于氢取代石墨炔催化剂 | S09 | 催化剂或氧化还原促进剂 | 本文实施 | 正极内部 | Ni@HGDY | P11 | 提高离子电子电导、降低过电位 | nickel (Ni) single atoms and clusters anchored to a porous hydrogen-substituted graphdiyne support | 程序核验通过 | ✅
B1-111 | 34 | W4404698701 | 液态锂硫 | 策略 | SPAN 正极 + 软包整体设计 | S15 | 电池结构设计 | 本文实施 | 电池整体 | SPAN | 未明确 | 电池级比能量 >700 Wh/kg | designed by combining the SPAN cathode and state-of-the-art technologies | 程序核验通过 | ✅
B1-112 | 35 | W4220813668 | 液态锂硫 | 问题 | 多硫化物穿梭 | P10 | 多硫化物溶解与穿梭 | 背景提及 | 正极内部 |  |  |  | suppresses the shuttle effect | 程序核验通过 | ✅
B1-113 | 35 | W4220813668 | 液态锂硫 | 策略 | 二维联苯烯作锚定材料（计算） | S10 | 极性吸附 / 锚定材料 | 本文实施（计算） | 正极内部 | 联苯烯 | P10 |  | biphenylene, as an anchoring material for the lithium-sulfur battery | 程序核验通过 | ✅
B1-114 | 35 | W4220813668 | 液态锂硫 | 策略 | 单 C 空位缺陷工程（计算） | S02 | 掺杂、取代或缺陷工程 | 本文实施（计算） | 正极内部 | 联苯烯 | P10 | 提高结合强度 | defect engineering through a single C atom vacancy | 程序核验通过 | ✅
B1-115 | 36 | W4309637799 | 液态锂硫 | 策略 | 生物质衍生多孔碳及其修饰 | S08 | 导电骨架 / 宿主结构 | 背景提及 | 正极内部 | 生物质碳 |  |  | biomass derived porous carbons | 程序核验通过 | ✅
B1-116 | 37 | W4404818352 | 液态锂硫 | 问题 | 多硫化物穿梭 | P10 | 多硫化物溶解与穿梭 | 背景提及 | 正极内部 |  |  |  | suppressing the shuttle effect of polysulfides | 程序核验通过 | ✅
B1-117 | 37 | W4404818352 | 液态锂硫 | 策略 | 大豆蛋白-聚多巴胺功能粘结剂 | S11 | 粘结剂 | 本文实施 | 正极内部 | 大豆蛋白；聚多巴胺 | P10 | 捕获多硫化物 | networking soy protein (SP) and polydopamine (PDA) | 程序核验通过 | ✅
B1-118 | 37 | W4404818352 | 液态锂硫 | 策略 | 正极表面石墨烯涂层 | S05 | 包覆 | 本文实施 | 正极-电解质界面 | 石墨烯 | P10 | 降低阻抗、减少多硫化物溶解 | the Gr coating with low impedance | 程序核验通过 | ✅
B1-119 | 38 | W4321597056 | 液态锂硫 | 问题 | 穿梭效应严重 | P10 | 多硫化物溶解与穿梭 | 背景提及 | 正极内部 |  |  |  | severe shuttle effects | 程序核验通过 | ✅
B1-120 | 38 | W4321597056 | 液态锂硫 | 问题 | 动力学慢 | P11 | 转化动力学慢 | 背景提及 | 正极内部 |  |  |  | sluggish kinetics | 程序核验通过 | ✅
B1-121 | 38 | W4321597056 | 液态锂硫 | 策略 | O/F 端基 MXene 锚定材料（计算） | S10 | 极性吸附 / 锚定材料 | 本文实施（计算） | 正极内部 | Mo2CF2；V2CF2 | P10；P11 |  | O/F-covered MXene | 程序核验通过 | ✅
B1-122 | 39 | W4393344811 | 液态锂硫 | 问题 | 穿梭导致多硫化物损失 | P10 | 多硫化物溶解与穿梭 | 背景提及 | 正极内部 |  |  |  | the loss of lithium polysulfides (LiPSs) caused by the shuttling effect | 程序核验通过 | ✅
B1-123 | 39 | W4393344811 | 液态锂硫 | 问题 | 双向转化电催化剂缺少设计原则 | P17 | 知识或方法空白（待定） | 研究对象 | 正极内部 |  |  |  | the design rationale of electrocatalysts to drive roundtrip sulfur/sulfide conversion is lacking | 程序核验通过 | ✅
B1-124 | 39 | W4393344811 | 液态锂硫 | 策略 | 路易斯酸碱位点配对的电催化剂 | S09 | 催化剂或氧化还原促进剂 | 本文实施 | 正极内部 | 偏钨酸根掺杂聚苯胺 | P11 | 降低双向反应活化能 | doping polyaniline with protonated metatungstate anions | 程序核验通过 | ✅
B1-125 | 42 | W1993373724 | 非硫固态 | 策略 | 气相 SiO2 填料 | S03 | 填料、增塑剂或复合增强 | 本文实施 | 电解质本体 | 气相 SiO2；壳聚糖 | 未明确 | 电导率提高 | different concentrations of fumed silica (SiO2) as the inorganic filler | 程序核验通过 | ✅
B1-126 | 42 | W1993373724 | 非硫固态 | 策略 | EC/PC 增塑剂 | S03 | 填料、增塑剂或复合增强 | 本文实施 | 电解质本体 | EC；PC | 未明确 |  | ethylene carbonate and propylene carbonate as the plasticisers | 程序核验通过 | ✅
B1-127 | 43 | W2381067723 | 非硫固态 | 问题 | 室温制备薄膜残留 Li2CO3 难分解 | P09 | 相稳定性 / 杂相 / 纯度 | 研究对象 | 正极内部 |  |  |  | was hard to decompose fully | 程序核验通过 | ✅
B1-128 | 43 | W2381067723 | 非硫固态 | 策略 | 调节沉积基底温度 | S13 | 合成与加工工艺 | 本文实施 | 正极内部 | LiCoO2 薄膜 | P09 | 多晶结构利于锂嵌入 | the substrate temperature of 150℃ | 程序核验通过 | ✅
B1-129 | 44 | W2337108523 | 非硫固态 | 问题 | 与空气或水中的水反应 | P07 | 空气 / 湿度不稳定 | 研究对象 | 电解质本体 |  |  |  | the reactivity with water either from the air or in aqueous media | 程序核验通过 | ✅
B1-130 | 45 | W2015037107 | 非硫固态 | 问题 | 固态聚合物电解质离子传输 | P04 | 离子传输不足 | 研究对象 | 电解质本体 |  |  |  | improve the ion transport properties of solid polymer electrolytes | 程序核验通过 | ✅
B1-131 | 45 | W2015037107 | 非硫固态 | 策略 | 加入离子液体 | S03 | 填料、增塑剂或复合增强 | 背景提及 | 电解质本体 | 离子液体 | P04 |  | the use of ionic liquids (ILs) | 程序核验通过 | ✅
B1-132 | 45 | W2015037107 | 非硫固态 | 策略 | 嵌段共聚物自组装形貌 | S04 | 聚合物结构设计 | 背景提及 | 电解质本体 | 嵌段共聚物 | P04 |  | by the use of block copolymers | 程序核验通过 | ✅
B1-133 | 46 | W3178534894 | 非硫固态 | 策略 | Sc(OTf)3 催化 DOL 开环聚合原位制准固态电解质 | S01 | 换主体材料 / 新电解质体系 | 本文实施 | 电解质本体 | Sc(OTf)3；1,3-二氧戊环 | 未明确 | 电导率高、无枝晶 | a rare-earth triflate catalyst Sc(OTf)3 for the ring-opening polymerization of 1,3-dioxolane | 程序核验通过 | ✅
B1-134 | 47 | W2917821511 | 非硫固态 | 策略 | UV 交联 LLZO/PEO/四甘醇二甲醚复合聚合物电解质 | S04 | 聚合物结构设计 | 本文实施 | 电解质本体 | LLZO；PEO；四甘醇二甲醚 | 未明确 | 室温高电导、不燃、保形 | cross-linked composite polymer electrolyte (CPE) based on the garnet-type ceramic | 程序核验通过 | ✅
B1-135 | 48 | W2972498717 | 非硫固态 | 问题 | 固态电解质离子电导需提高 | P04 | 离子传输不足 | 研究对象 | 电解质本体 |  |  |  | Developing solid electrolytes with high lithium-ion conductivity is crucial | 程序核验通过 | ✅
B1-136 | 48 | W2972498717 | 非硫固态 | 策略 | Ti⁴⁺ 部分取代 Ge⁴⁺ | S02 | 掺杂、取代或缺陷工程 | 本文实施 | 电解质本体 | TiO2；LAGP | P04 | 扩大迁移通道、减少晶界 | is employed to partially replace Ge | 程序核验通过 | ✅
B1-137 | 49 | W3157520872 | 非硫固态 | 问题 | 枝晶 | P01 | 枝晶 / 穿透 | 研究对象 | 负极侧 |  |  |  | suppressing dendrite growth | 程序核验通过 | ✅
B1-138 | 49 | W3157520872 | 非硫固态 | 问题 | 湿度稳定性 | P07 | 空气 / 湿度不稳定 | 研究对象 | 电解质本体 |  |  |  | improving moisture stability | 程序核验通过 | ✅
B1-139 | 49 | W3157520872 | 非硫固态 | 问题 | 界面电阻高 | P03 | 界面接触差 / 界面电阻 | 研究对象 | 负极侧 |  |  |  | reducing interfacial resistance | 程序核验通过 | ✅
B1-140 | 49 | W3157520872 | 非硫固态 | 问题 | 表面杂质 Li2CO3、LiOH | P07 | 空气 / 湿度不稳定 | 研究对象 | 电解质本体 |  |  |  | primary surface contaminants such as lithium carbonate | 程序核验通过 | ✅
B1-141 | 49 | W3157520872 | 非硫固态 | 策略 | 氩离子溅射或高温退火去除表面杂质 | S13 | 合成与加工工艺 | 本文实施 | 电解质本体 | LLZT | P07 |  | argon-ion sputtering at 227 °C or annealing at 777 °C | 程序核验通过 | ✅
B1-142 | 49 | W3157520872 | 非硫固态 | 策略 | 原位 ALD 沉积约 3 nm h-BN 保护层 | S06 | 中间层 / 人工界面层 | 本文实施 | 负极侧 | h-BN；LLZT | P07；P03 | 界面电阻降约 65 倍 | atomic layer deposition was used to deposit | 程序核验通过 | ✅
B1-143 | 50 | W4235580242 | 非硫固态 | 问题 | 硫化物电解质与氧化物正极反应 | P02 | 界面副反应 / 化学不相容 | 研究对象 | 正极-电解质界面 |  |  |  | sulfides are very reactive with oxide cathodes | 程序核验通过 | ✅
B1-144 | 50 | W4235580242 | 非硫固态 | 策略 | Li2ZrO3 包覆 NCA | S05 | 包覆 | 本文实施 | 正极-电解质界面 | Li2ZrO3；NCA | P02 | 抑制 S、P 向正极扩散 | a Li2ZrO3 coated Li[Ni0.8Co0.15Al0.05]O2 (NCA) cathode | 程序核验通过 | ✅
B1-145 | 51 | W3041554323 | 非硫固态 | 问题 | 填料分散 | P16 | 成本 / 规模化 / 加工 | 研究对象 | 电解质本体 |  |  |  | strategies for dispersing fillers | 程序核验通过 | ✅
B1-146 | 51 | W3041554323 | 非硫固态 | 策略 | 填料工程（复合聚合物电解质） | S03 | 填料、增塑剂或复合增强 | 背景提及 | 电解质本体 |  | P16 |  | combine polymer electrolytes with various fillers | 程序核验通过 | ✅
B1-147 | 52 | W4387826043 | 非硫固态 | 问题 | 锂枝晶 | P01 | 枝晶 / 穿透 | 背景提及 | 负极侧 |  |  |  | mitigating dendritic lithium (Li) growth | 程序核验通过 | ✅
B1-148 | 52 | W4387826043 | 非硫固态 | 问题 | 凝胶电解质离子电导、迁移数、理化性能不足 | P04 | 离子传输不足 | 研究对象 | 电解质本体 |  |  |  | inadequate ionic conductivity, low Li+ transference number, and subpar physicochemical properties | 程序核验通过 | ✅
B1-149 | 52 | W4387826043 | 非硫固态 | 策略 | 含氧空位 TiO2−x 纳米纤维填料 | S03 | 填料、增塑剂或复合增强 | 本文实施 | 电解质本体 | TiO2−x 纳米纤维 | P04 | 促进 LiPF6 解离、富 LiF SEI | nanofibers (NF) with oxygen vacancy defects | 程序核验通过 | ✅
B1-150 | 53 | W4390614196 | 非硫固态 | 问题 | 70 °C 发生相变 | P09 | 相稳定性 / 杂相 / 纯度 | 研究对象 | 电解质本体 |  |  |  | phase transformation was observed | 程序核验通过 | ✅
B1-151 | 53 | W4390614196 | 非硫固态 | 策略 | 优化球磨时间、温度、压力 | S13 | 合成与加工工艺 | 本文实施 | 电解质本体 | Li3InCl6 | P04 | 室温电导 0.98 mS/cm | ball-milling time, temperature, and pressure | 程序核验通过 | ✅
B1-152 | 54 | W4403304453 | 非硫固态 | 问题 | 枝晶 | P01 | 枝晶 / 穿透 | 研究对象 | 负极侧 |  |  |  | dendrite formation | 程序核验通过 | ✅
B1-153 | 54 | W4403304453 | 非硫固态 | 问题 | 副反应 | P02 | 界面副反应 / 化学不相容 | 研究对象 | 负极侧 |  |  |  | side reactions | 程序核验通过 | ✅
B1-154 | 54 | W4403304453 | 非硫固态 | 问题 | 空洞裂纹 | P03 | 界面接触差 / 界面电阻 | 研究对象 | 负极侧 |  |  |  | voids and cracks formed during battery fabrication/operation are hot spots for failure | 程序核验通过 | ✅
B1-155 | 54 | W4403304453 | 非硫固态 | 策略 | 自修复可流动固态电解质 | S01 | 换主体材料 / 新电解质体系 | 本文实施 | 电解质本体 | 可移动陶瓷晶体；可重构聚合物网络 | P03；P01 | 修复空洞裂纹、近零堆压下循环 | mobile ceramic crystals embedded in a reconfigurable polymer network | 程序核验通过 | ✅
B1-156 | 55 | W7221061338 | 非硫固态 | 问题 | 锂化合金硬脆需高堆压 | P08 | 力学问题 | 研究对象 | 负极侧 |  |  |  | requiring commercially impractical stack pressures during operation | 程序核验通过 | ✅
B1-157 | 55 | W7221061338 | 非硫固态 | 策略 | In、Sn 原子级混合引入纳米非晶结构 | S12 | 负极结构或合金设计 | 本文实施 | 负极侧 | In；Sn | P08 | 堆压需求从 ≥30 降到 ≤5 MPa | atomically mixed In and Sn generate abundant nanoscale amorphous structures during lithiation | 程序核验通过 | ✅
B1-158 | 56 | W4376880602 | 非硫固态 | 问题 | 非导电杂相 | P09 | 相稳定性 / 杂相 / 纯度 | 研究对象 | 电解质本体 |  |  |  | nonconducting impurity phases | 程序核验通过 | ✅
B1-159 | 56 | W4376880602 | 非硫固态 | 策略 | Ta 取代 LLZO | S02 | 掺杂、取代或缺陷工程 | 本文实施 | 电解质本体 | Ta | 未明确 |  | Ta-substituted lithium-conducting solid electrolyte powders | 程序核验通过 | ✅
B1-160 | 56 | W4376880602 | 非硫固态 | 策略 | 低熔点结晶水合物熔融后固相烧结 | S13 | 合成与加工工艺 | 本文实施 | 电解质本体 |  | P09 | 单相立方 | by melting a charge consisting of low-melting crystallohydrates | 程序核验通过 | ✅
B1-161 | 57 | W7128947913 | 非硫固态 | 问题 | 与金属负极界面不稳定 | P02 | 界面副反应 / 化学不相容 | 研究对象 | 负极侧 |  |  |  | interfacial instability with metal anodes | 程序核验通过 | ✅
B1-162 | 57 | W7128947913 | 非硫固态 | 问题 | 枝晶形成与穿透 | P01 | 枝晶 / 穿透 | 研究对象 | 负极侧 |  |  |  | leading to dendrite formation and penetration | 程序核验通过 | ✅
B1-163 | 57 | W7128947913 | 非硫固态 | 策略 | 电解质、电极、界面缓解策略（笼统） | S99 | 其他 / 不确定 | 背景提及 | 未明确 |  | P02；P01 |  | mitigation strategies targeting the electrolyte, electrode, and their interface | 程序核验通过 | ✅
B1-164 | 58 | W4306145911 | 非硫固态 | 问题 | 电化学窗口预测与实验偏差大 | P17 | 知识或方法空白（待定） | 研究对象 | 电解质本体 |  |  |  | the large deviation between the predicted ESW and the experimental one | 程序核验通过 | ✅
B1-165 | 58 | W4306145911 | 非硫固态 | 策略 | 动态确定分解路径的窗口预测方法 | S17 | 计算筛选 / 预测方法（待定） | 本文实施（计算） | 电解质本体 |  | P17 |  | ESW prediction method is proposed | 程序核验通过 | ✅
B1-166 | 58 | W4306145911 | 非硫固态 | 策略 | 筛选出六种氟化物电解质 | S01 | 换主体材料 / 新电解质体系 | 本文实施（计算） | 电解质本体 | 氟化物 | P06 | 窗口 >4 V | six previously neglected fluorides | 程序核验通过 | ✅
B1-167 | 60 | W4392108057 | 非硫固态 | 问题 | 界面离子传输不连续 | P03 | 界面接触差 / 界面电阻 | 研究对象 | 未明确 |  |  |  | discontinuous interfacial ion/charge transport | 程序核验通过 | ✅
B1-168 | 60 | W4392108057 | 非硫固态 | 问题 | 电解质在高压下持续降解 | P06 | 电化学窗口窄 / 电解质分解 | 研究对象 | 正极-电解质界面 |  |  |  | continuous degradation of the electrolyte | 程序核验通过 | ✅
B1-169 | 60 | W4392108057 | 非硫固态 | 策略 | 阴离子调控聚碳酸亚乙烯酯链构象原位构建界面相 | S04 | 聚合物结构设计 | 本文实施 | 电解质本体 | 聚碳酸亚乙烯酯；锂盐阴离子 | P03；P06 | 4.5 V 下 200 圈保持 85% | exploiting conformational transitions under multiple interactions between polymer and lithium salt anions | 程序核验通过 | ✅

## 问题词表v0
标签 | 名称 | 定义 | 原始条数 | 固态锂硫·论文数 | 液态锂硫·论文数 | 非硫固态·论文数 | 例句
P01 | 枝晶 / 穿透 | 锂枝晶生长、穿透电解质或短路 | 10 | 5 | 1 | 4 | effectively block dendrites ¦ the lithium dendrite growth ¦ lithium‐dendrite problems
P02 | 界面副反应 / 化学不相容 | 电解质被还原或氧化、与电极或多硫化物反应、SEI 不受控、负极腐蚀 | 8 | 4 | 0 | 3 | susceptible to reaction with both the Li‐metal anode and polysulfides ¦ susceptible to reaction with both the Li‐metal anode and polysulfides ¦ the low interfacial compatibility between the metal lithium anode and the SPE
P03 | 界面接触差 / 界面电阻 | 界面离子传输受限、接触丧失、空洞裂纹、粉化、界面电阻高 | 7 | 4 | 0 | 3 | The limited Li-ion transport over the Li6PS5Cl-Li2S interface ¦ lithium pulverization and associated loss of electrical contact ¦ the electrode–electrolyte interfaces
P04 | 离子传输不足 | 离子电导率低、迁移数低、离子通路不连续（位置决定是电解质还是正极里的） | 7 | 4 | 0 | 3 | ionic conductivities and chemical stabilities ¦ poor Li-ion transport between the electrodes via the electrolyte ¦ the low electronic conductivity or the low ionic conductivity of Li2S
P05 | 电子传导不足 | 硫、Li₂S 或电极绝缘，电子通路不足 | 5 | 3 | 2 | 0 | overcome the insulating nature and volume expansion of S ¦ the low electronic conductivity or the low ionic conductivity of Li2S ¦ poor cathode conductivity
P06 | 电化学窗口窄 / 电解质分解 | 电解质在工作电位下分解、窗口不够 | 1 | 0 | 0 | 1 | continuous degradation of the electrolyte
P07 | 空气 / 湿度不稳定 | 与水或空气反应、表面杂质（Li₂CO₃、LiOH） | 3 | 0 | 0 | 2 | the reactivity with water either from the air or in aqueous media ¦ improving moisture stability ¦ primary surface contaminants such as lithium carbonate
P08 | 力学问题 | 脆性、强度不足、硬脆材料需要高堆压 | 2 | 1 | 0 | 1 | brittleness ¦ requiring commercially impractical stack pressures during operation
P09 | 相稳定性 / 杂相 / 纯度 | 相变、杂相、合成残留 | 3 | 0 | 0 | 3 | was hard to decompose fully ¦ phase transformation was observed ¦ nonconducting impurity phases
P10 | 多硫化物溶解与穿梭 | 多硫化物溶解、迁移、硫流失 | 17 | 8 | 9 | 0 | shuttle effect ¦ polysulfide-shuttle effect at the cathode ¦ the polysulfide shuttle
P11 | 转化动力学慢 | 硫—Li₂S 转化慢、Li₂S 难分解、过电位大 | 5 | 3 | 2 | 0 | a complete decomposition of Li2S during charge is difficult ¦ exacerbated polysulfide shuttling and sluggish conversion kinetics ¦ sluggish reaction kinetics
P12 | 体积与形貌变化 | 体积膨胀、电极形貌变粗糙 | 6 | 3 | 3 | 0 | overcome the insulating nature and volume expansion of S ¦ large volume change ¦ mechanical degradation due to large volume changes
P13 | 活性物利用率低 / 厚电极受限 | 硫利用率低、高载量厚电极传输受阻 | 3 | 2 | 1 | 0 | severely hindered ion and electron transport in thick electrodes ¦ low S utilization ¦ The sulfur utilization decreased gradually from 74 to 40%
P14 | 电池级能量密度低 | 电解质层厚、电解液过量等导致整电池能量密度低 | 2 | 1 | 1 | 0 | low cell-level energy density due to the challenges in reducing the electrolyte thickness ¦ mainly because of the electrolyte excess
P15 | 安全 / 易燃 | 有机电解液易燃 | 2 | 2 | 0 | 0 | flammability of their organic electrolytes ¦ flammable liquid solutions
P16 | 成本 / 规模化 / 加工 | 成本、规模化制备、加工难（含填料分散） | 2 | 1 | 0 | 1 | scalable processing ¦ strategies for dispersing fillers
P17 | 知识或方法空白（待定） | 机理不清、设计原则缺乏、预测方法不准；不是电池里的物理问题 | 4 | 1 | 2 | 1 | The sulfur redox mechanism in solid-state lithium–sulfur (Li–S) batteries remains unclear ¦ offering limited investigation on the tuning of Li+ transfer across the separators ¦ the design rationale of electrocatalysts to drive roundtrip sulfur/sulfide conversion is lacking
P99 | 其他 / 新问题 / 不确定 | 归不进以上各类 | 3 | 1 | 2 | 0 | ionic conductivities and chemical stabilities ¦ significant ohmic drop and large reaction overpotential ¦ their exposures as active sites to adsorb polysulfides are limited
不计 | 性能症状 | 容量衰减、寿命短等结果描述，不作问题标签，只记具体原因 | 1 | 1 | 0 | 0 | rapid capacity fading, short cycle life, and low-rate capability

## 策略词表v0
标签 | 名称 | 定义 | 原始条数 | 固态锂硫·论文数 | 液态锂硫·论文数 | 非硫固态·论文数 | 例句
S01 | 换主体材料 / 新电解质体系 | 新电解质、新溶剂、新聚合物主体、改用固态电解质 | 8 | 4 | 1 | 3 | The use of solid‐state Li–air and Li–S batteries is one of the best solutions ¦ composite polymer electrolyte based on a poly(ethylene glycol) dimethyl ether (PEGDME) ¦ solid-state electrolytes (SSEs) based on inorganic ceramics, polymers, and hybrid frameworks
S02 | 掺杂、取代或缺陷工程 | 元素取代、掺杂、引入空位 | 3 | 0 | 1 | 2 | defect engineering through a single C atom vacancy ¦ is employed to partially replace Ge ¦ Ta-substituted lithium-conducting solid electrolyte powders
S03 | 填料、增塑剂或复合增强 | 电解质中加入无机/有机填料、增塑剂、增强骨架 | 9 | 4 | 0 | 4 | 3D lithium-ion-conducting ceramic network based on garnet-type Li6.4La3Zr2Al0.2O12 (LLZO) ¦ Li 3 PS 4 electrolyte reinforced by a Kevlar nonwoven scaffold ¦ were incorporated into a PEO/LiTFSI matrix as fillers
S04 | 聚合物结构设计 | 交联、互穿、梳状、链构象调控 | 4 | 1 | 0 | 3 | an expanded interpenetrating macromolecular engineering approach ¦ by the use of block copolymers ¦ cross-linked composite polymer electrolyte (CPE) based on the garnet-type ceramic
S05 | 包覆 | 颗粒或电极表面包覆 | 2 | 0 | 1 | 1 | the Gr coating with low impedance ¦ a Li2ZrO3 coated Li[Ni0.8Co0.15Al0.05]O2 (NCA) cathode
S06 | 中间层 / 人工界面层 | 中间层、人工 SEI、ALD 薄层、隔开两相的保护层 | 7 | 5 | 0 | 1 | modification of the electrode–electrolyte interface ¦ used as an interlayer to trap polysulfides ¦ the PIN layer prevents the direct contact of Li‐metal with the LATP solid electrolyte
S07 | 隔膜修饰 | 隔膜涂层、功能隔膜 | 4 | 2 | 2 | 0 | a modified separator composed of multi-walled carbon nanotubes/lithium lanthanum titanium oxide (MWCNTs/LLTO) ¦ advanced separators to selectively block polysulfides ¦ polyelectrolyte complex nanoparticle decorated (PPX) separator
S08 | 导电骨架 / 宿主结构 | 碳网络、3D 框架、自支撑电极、集流体结构 | 7 | 3 | 4 | 0 | A conductive nanostructured graphene network is a suitable candidate that can serve as a scaffold for holding sulfur nanoparticles ¦ The CNF network is used as the current collector and S holder ¦ building efficient transport pathways through structural design
S09 | 催化剂或氧化还原促进剂 | 电催化剂、单原子、氧化还原加速 | 6 | 2 | 4 | 0 | enhancing catalytic conversion ¦ cathode designs that incorporate catalytic materials, Lewis acid-base sites and polar adsorbents ¦ smart design of catalysts
S10 | 极性吸附 / 锚定材料 | 吸附或锚定多硫化物的材料（含计算筛选） | 6 | 1 | 5 | 0 | cathode designs that incorporate catalytic materials, Lewis acid-base sites and polar adsorbents ¦ The incorporation of MXene can significantly improve the performance of LSBs ¦ metal‐based compounds
S11 | 粘结剂 | 功能粘结剂 | 2 | 1 | 1 | 0 | robust architectures and functional binders ¦ networking soy protein (SP) and polydopamine (PDA)
S12 | 负极结构或合金设计 | 复合锂负极、合金负极、负极集流体 | 4 | 1 | 1 | 1 | solid‐state electrolyte (SSE) nanoparticles as conformal/sacrificial fillers ¦ The embedded Cu current collector ¦ can regulate the uniform Li plating/stripping to mitigate the growth of Li dendrite
S13 | 合成与加工工艺 | 合成路线、球磨、退火、表面清洁、沉积条件、预锂化 | 6 | 1 | 1 | 4 | the acidification of sodium thiosulfate from alkaline media into sulfur nanoparticles ¦ dropping the organolithium reagent lithium naphthalenide ¦ the substrate temperature of 150℃
S14 | 运行条件 | 运行温度、压力 | 2 | 2 | 0 | 0 | by heating at moderately high temperature ¦ introduces the factor of temperature to boost battery performance
S15 | 电池结构设计 | 薄电解质、正极支撑、软包设计 | 2 | 1 | 1 | 0 | cathode-supported ASSLBs with a thin solid electrolyte layer ¦ designed by combining the SPAN cathode and state-of-the-art technologies
S16 | 复合正极配比与微结构 | 正极中活性物/电解质/碳的配比与分布 | 1 | 1 | 0 | 0 | optimization of composite cathodes
S17 | 计算筛选 / 预测方法（待定） | 方法本身，不是电池里实施的策略 | 1 | 0 | 0 | 1 | ESW prediction method is proposed
S99 | 其他 / 不确定 | 笼统或归不进以上各类 | 4 | 2 | 1 | 1 | design rules for composite architecture and interface engineering ¦ suppressing the shuttle effect via interface and electrolyte engineering ¦ the influence of the sulfur concentration on the electrochemical properties

## 汇总
类型 | 词表标签 | 角色 | 固态锂硫 | 液态锂硫 | 非硫固态
策略 | S01 | 本文实施 | 2 | 1 | 2
策略 | S01 | 本文实施（计算） | 0 | 0 | 1
策略 | S01 | 背景提及 | 2 | 0 | 0
策略 | S02 | 本文实施 | 0 | 0 | 2
策略 | S02 | 本文实施（计算） | 0 | 1 | 0
策略 | S03 | 本文实施 | 3 | 0 | 2
策略 | S03 | 背景提及 | 1 | 0 | 2
策略 | S04 | 本文实施 | 1 | 0 | 2
策略 | S04 | 背景提及 | 0 | 0 | 1
策略 | S05 | 本文实施 | 0 | 1 | 1
策略 | S06 | 本文实施 | 4 | 0 | 1
策略 | S06 | 背景提及 | 1 | 0 | 0
策略 | S07 | 本文实施 | 1 | 2 | 0
策略 | S07 | 背景提及 | 1 | 0 | 0
策略 | S08 | 本文实施 | 2 | 2 | 0
策略 | S08 | 背景提及 | 1 | 2 | 0
策略 | S09 | 本文实施 | 0 | 3 | 0
策略 | S09 | 背景提及 | 2 | 1 | 0
策略 | S10 | 本文实施 | 0 | 1 | 0
策略 | S10 | 本文实施（计算） | 0 | 3 | 0
策略 | S10 | 背景提及 | 1 | 1 | 0
策略 | S11 | 本文实施 | 0 | 1 | 0
策略 | S11 | 背景提及 | 1 | 0 | 0
策略 | S12 | 本文实施 | 1 | 1 | 1
策略 | S13 | 本文实施 | 1 | 1 | 4
策略 | S14 | 本文实施 | 1 | 0 | 0
策略 | S14 | 研究变量（待定） | 1 | 0 | 0
策略 | S15 | 本文实施 | 1 | 1 | 0
策略 | S16 | 背景提及 | 1 | 0 | 0
策略 | S17 | 本文实施（计算） | 0 | 0 | 1
策略 | S99 | 研究变量（待定） | 0 | 1 | 0
策略 | S99 | 背景提及 | 2 | 0 | 1
问题 | P01 | 研究对象 | 3 | 0 | 3
问题 | P01 | 背景提及 | 2 | 1 | 1
问题 | P02 | 研究对象 | 3 | 0 | 3
问题 | P02 | 背景提及 | 1 | 0 | 0
问题 | P03 | 研究对象 | 4 | 0 | 3
问题 | P04 | 研究对象 | 3 | 0 | 3
问题 | P04 | 背景提及 | 1 | 0 | 0
问题 | P05 | 研究对象 | 1 | 0 | 0
问题 | P05 | 背景提及 | 2 | 2 | 0
问题 | P06 | 研究对象 | 0 | 0 | 1
问题 | P07 | 研究对象 | 0 | 0 | 2
问题 | P08 | 研究对象 | 1 | 0 | 1
问题 | P09 | 研究对象 | 0 | 0 | 3
问题 | P10 | 研究对象 | 3 | 1 | 0
问题 | P10 | 背景提及 | 5 | 8 | 0
问题 | P11 | 研究对象 | 2 | 1 | 0
问题 | P11 | 背景提及 | 1 | 1 | 0
问题 | P12 | 研究对象 | 1 | 1 | 0
问题 | P12 | 背景提及 | 2 | 2 | 0
问题 | P13 | 研究对象 | 1 | 1 | 0
问题 | P13 | 背景提及 | 1 | 0 | 0
问题 | P14 | 研究对象 | 1 | 1 | 0
问题 | P15 | 背景提及 | 2 | 0 | 0
问题 | P16 | 研究对象 | 1 | 0 | 1
问题 | P17 | 研究对象 | 1 | 2 | 1
问题 | P99 | 研究对象 | 1 | 2 | 0
问题 | 不计 | 背景提及 | 1 | 0 | 0

## 待你定
编号 | 要你定的问题 | 你的决定 ✍
Q1 位置 | 液态锂硫的隔膜修饰、正极侧中间层放在哪个位置？本批临时记"隔膜或中间层（待定）"。另外"多硫化物穿梭"统一记在正极内部（问题的源头），聚合物电解质里的穿梭（#11）也这样记，行不行？
Q2 性能症状 | "容量衰减、寿命短、倍率差"这类结果描述不作问题标签（本批记"不计"），只记作者给出的具体原因。同意吗？
Q3 知识型问题 | "机理不清""缺少设计原则""预测不准"不是电池里的物理问题。本批暂记 P17。是保留为单独一类，还是不记？
Q4 纯电解质研究 | 只做锂对称电池、没有含正极电池测试的论文（#2、#46），算不算"纯电解质研究"？建议：没有含正极的电池测试 = 纯电解质研究；对称电池另记在"实验配置"里。
Q5 策略角色 | 参数研究（#8 温度、#22 硫浓度）不是"实施的策略"。本批新增角色"研究变量（待定）"。是否保留？
Q6 计算论文 | DFT 筛选的锚定材料（#24、#35、#38）本批角色记"本文实施（计算）"，统计时要不要和实验论文分开？
Q7 含液聚合物 | 含增塑剂、离子液体、四甘醇二甲醚的聚合物电解质（#42、#45、#47），液相状态记"含液或凝胶"还是"全固态"？这决定它们进不进非硫固态。
Q8 复合正极 | 新增策略 S16"复合正极配比与微结构"（本批只出现 1 次，在综述里）。这是第二层试点主题的核心，建议保留，即使摘要层很少出现。